## 1_比較検討
既設コンクリート構造物の事後保全に適用する表面保護工の選定（例）
１．対象構造物
本件の対象は、今後も長期間の供用が予定されている既設コンクリート構造物である。
２．表面保護工法の選定
本件で対象とする既設土木構造物は、供用開始から○○年が経過し、経年劣化によりコンクリー
ト部材にひび割れなどが発生しており、部分補修にあわせて比較的健全な部分についても耐久性
を向上させ、長寿命化する表面保護工が検討されている。
[20 empty] | ← | 表面保護工法 設計施工指針（案） P2
CL.119における表面保護工法の種類
表面被覆工法
表面処理工法
|  |  | 表面保護工法 | [9 empty] | 表面含浸工法
断面修復工法
コンクリート構造物に適用される表面保護工について、土木学会発刊の表面保護工法設計施工指
針（案）【以下CL.119】では、主な表面保護工法として表面被覆工法・表面含浸材工法・断面修
復工法に大別されている。このうち断面修復工法は欠損部の修復に適用され、単独での劣化抑制
対策としては本件では除外する。
表面被覆工法および表面含浸工法についてCL.119には、以下のように記載されている。
|  | 「表面被覆工法は、コンクリート構造物の表面に、有機系または無機系被覆材により被覆を施し、 | [17 empty] | ← | 表面保護工法 設計施工指針（案） P10・11
劣化因子の侵入を抑制、防止して、コンクリート構造物の耐久性向上または劣化の進行を抑制す
る効果をもたらす。」
|  | 「表面含浸工法は、コンクリート表面に塗布した表面含浸材がコンクリート内部に浸透して、劣 | [17 empty] | ← | 表面保護工法 設計施工指針（案） P11
化因子の侵入抑制、または新たな性能を付与する効果をもたらす。」
本件で適用を検討する表面保護工は、工期短縮のため工程が少なく、点検時に直接コンクリート
が目視可能な外観変化がなく、経年後の再施工または他の補修・補強工法の適用が容易な工法が
望ましい。CL.119には、以下のような記載がある。
|  | 「表面含浸工法は、コンクリート表面の外観を著しく損ねることがなく、表面被覆工法と比較す | [17 empty] | ← | 表面保護工法 設計施工指針（案） 工種別マニュアル編 P145
ると、少ない工程で、かつ短期間で施工できるという特長を有している。また、表面被覆工のよ
うな被膜形成による保護工法ではないため、経年後に再施工する場合、表面含浸材を再度含浸さ
せるだけで効果を発揮できる。さらに、使用する表面含浸材は、水系材料が比較的多く、有機溶
剤系の場合でも環境負荷の低い溶剤を用いていること、および改修時の産業廃棄物の発生量が少
ないことなども表面含浸工の特徴として挙げられる。」
上記より、本件の表面保護工に適用する工法は、表面含浸工法が適していると考えられる。
３．表面含浸工法の選定
|  |  | CL.119における表面含浸材の種類 | [16 empty] | ← | 表面保護工法 設計施工指針（案） 工種別マニュアル編 P146
シラン系
けい酸リチウム系
|  |  | 表面含浸材 |  |  | けい酸塩系
けい酸ナトリウム系
その他
CL.119では表面含浸材を、主成分により、シラン系・けい酸リチウム系・けい酸ナトリウム系
・その他に分類している。それぞれの性能についてまとめたものを以下に記す。
シラン系表面含浸材
|  |  | 「コンクリート表面に含浸させることにより、コンクリート表層から数ミリの厚みの範囲に | [16 empty] | ← | 表面保護工法 設計施工指針（案） P16
はっ水層（吸水防止層）が形成され、水や塩化物イオンなどの劣化因子の侵入を抑制するこ
とができる。」
|  |  | 「浸透性吸水防止材とも称され、コンクリート表層部に含浸させることにより吸水防止層を | [16 empty] | ← | 表面保護工法 設計施工指針（案） 工種別マニュアル編 P146
形成し、外部からの水や塩化物イオンの侵入を抑制する。」
けい酸リチウム系表面含浸材
|  |  | 「中性化した部位へのアルカリ付与やぜい弱部の強化などコンクリートの性能回復が主な用 | [16 empty] | ← | 表面保護工法 設計施工指針（案） P16
途である。」
|  |  | 「浸透性固化材や浸透性アルカリ付与材とも称され、コンクリート表層部に含浸させること | [16 empty] | ← | 表面保護工法 設計施工指針（案） 工種別マニュアル編 P146
により、ぜい弱なコンクリート表層部を固化したり、中性化したコンクリート表層部にアル
カリ性を付与して鉄筋の腐食環境を改善する。」
けい酸ナトリウム系表面含浸材
|  |  | 「コンクリート表面やひび割れ部に含浸させることにより、防水性を向上させ、劣化因子の | [16 empty] | ← | 表面保護工法 設計施工指針（案） P16
侵入を抑制することができる。」
|  |  | 「浸透性固化材や浸透性防水材、あるいはコンクリート改質材とも称され、コンクリート表 | [16 empty] | ← | 表面保護工法 設計施工指針（案） 工種別マニュアル編 P146
層部に含浸させることにより、細孔内部に不溶性の結晶体を生成し、外部からの水や炭酸ガ
スの侵入を抑制したり、中性化したコンクリート表層部にアルカリ性を付与して鉄筋の腐食
環境を改善する。」
|  | 構造物に要求される性能に対する表面含浸材の適用範囲については、解説 表4.3.1～4.3.5より | [17 empty] | ← | 表面保護工法 設計施工指針（案） 工種別マニュアル編 P159～163
選定し、 解説 表4.3.6により選定された表面含浸材が対象構造物の施工条件に適用可能である
かを確認する。
|  | 解説表4.3.1 構造物に要求される性能に対する表面含浸工の適用範囲（要約） | [17 empty] | ← | 表面保護工法 設計施工指針（案） 工種別マニュアル編 P160
|  | 要求性能に関する項目 | [8 empty] | 表 面 含 浸 材
[11 empty] | シラン系 |  |  |  | けい酸塩系
[15 empty] | けい酸リチウム系 |  | けい酸ナトリウム系
|  | 水密性 |  |  | 防水 | [5 empty] | ○ |  |  |  | － |  | ○
|  | 劣化に対する抵抗性 |  |  | 中性化抑制 | [5 empty] | △ |  |  |  | △ |  | ○
[5 empty] | 塩化物イオン侵入抑制 | [5 empty] | ○ |  |  |  | － |  | ○
[5 empty] | 凍結融解抵抗性向上 | [5 empty] | ○ |  |  |  | － |  | ○
[5 empty] | アルカリ骨材反応抑制 | [5 empty] | ○ |  |  |  | ○ |  | △
[5 empty] | 化学的侵食抑制 | [5 empty] | － |  |  |  | － |  | －
[5 empty] | 磨耗抑制 | [5 empty] | － |  |  |  | △ |  | △
|  | 解説表4.3.6 施工条件による表面含浸工の適用範囲 （抜粋） | [17 empty] | ← | 表面保護工法 設計施工指針（案） 工種別マニュアル編 P162
|  | 下地コンクリート |  |  | 乾燥状態 |  |  | 乾 燥 |  |  | ○ |  |  |  | ○ |  | －
[8 empty] | 湿 潤 |  |  | － |  |  |  | － |  | ○ |  |  | ※けい酸ナトリウム系表面含浸材は、下地コンクリートが乾燥している場合には、散水（水湿し）を行うことで施工可能である。
|  | 表中の「○」は適用対象、「△」は適用する場合検討が必要(他の補修工との併用等)、「－」は | [17 empty] | ※ＣＳ－２１ビルダーは、下地コンクリートが乾燥状態・湿潤状態のどちらの場合でも適用可能（ただし、湿潤状態は湿っている程度、浮き水がある場合は除去または乾燥を待つ必要あり）
適用外を示す。
本件で適用する表面含浸工法は、
|  | ① | 中性化・塩害・凍害・水の浸透を抑制すること
|  | ② | ひび割れ部からの水および劣化因子の侵入を抑制すること
|  | ③ | 下地コンクリートの乾湿による影響を受け難いこと
から、けい酸塩系表面含浸工法（けい酸ナトリウム系）が適していると考えれれる。
４．けい酸塩系表面含浸工法の設計施工指針（案）
３．表面含浸工法の選定において、CL.119に沿って選定した「けい酸ナトリウム系表面含浸材」
は、けい酸塩系表面含浸工法の設計施工指針（案）：2012年発刊【以下CL.137】における「コン
クリート表層部やひび割れ部の組織を緻密化するけい酸アルカリ金属塩の水溶液を主成分とした
|  | 汎用的な材料」に該当すると考えられるため、以下CL.137に沿って検討を行う。 | [17 empty] | ← | けい酸塩系表面含浸工法の設計施工指針（案） P1
|  |  | CL137におけるけい酸塩系表面含浸材の種類 | [16 empty] | ← | けい酸塩系表面含浸工法の設計施工指針（案） P11・12
固化型けい酸塩系表面含浸材
けい酸塩系表面含浸材
反応型けい酸塩系表面含浸材
CL137 では、けい酸塩系表面含浸材を改質機構により、固化型と反応型に分類している。それ
ぞれの適用範囲の目安についての記載をまとめたものを以下に記す。
|  | 解説表4.4.1 新設または潜伏期にある構造物を対象とする場合の適用範囲の目安 | [17 empty] | ← | けい酸塩系表面含浸工法の設計施工指針（案） P28
|  | 目 的 |  | 改質する性能 | [11 empty] | 固化型 |  | 反応型
|  | 劣化に対する 抵抗性の向上 |  | 鋼材を保護する性能 |  |  | 中性化抑止性 | [8 empty] | △ |  | ○
[7 empty] | 塩害抑止性 |  |  | 陸上･内陸･海上大気中 | [5 empty] | △ |  | ○
[10 empty] | 飛沫帯、干潮帯 | [5 empty] | △ |  | △
[10 empty] | 海中 | [5 empty] | － |  | －
|  |  |  | 凍害（スケーリング）抑止性 | [11 empty] | △ |  | ○
|  |  |  | 化学的侵食抑止性 | [11 empty] | △ |  | △
|  | コンクリート 表層部の改質 |  | ひび割れ透水性 | [11 empty] | ○ |  | ○
|  |  |  | 防水性 | [11 empty] | △ |  | ○
|  |  |  | すり減り抵抗性 | [11 empty] | △ |  | △
|  |  |  | 表面硬度 | [11 empty] | ○ |  | △
|  |  |  | アルカリ付与性 | [11 empty] | ○ |  | ○
解説表4.3.6 施工条件による表面含浸工の適用範囲 （抜粋）
|  | コンクリート表層部の状態 | [6 empty] | 乾 燥 |  |  |  |  | 乾 燥 |  | ○ |  | △ |  | ※固化型は、下地コンクリートが湿潤状態の場合には、乾燥させることにより適用可能
[14 empty] | 湿 潤 |  | △ |  | ○ |  | ※反応型は、下地コンクリートが乾燥状態の場合には、散水により湿潤状態にすることにより適用可能
[19 empty] | 凡例）「○」：適用可能な範囲、「△」：要検討、「－」：適用範囲外 | ※ＣＳ－２１ビルダーは、下地コンクリートが乾燥状態・湿潤状態のどちらの場合でも適用可能（ただし、湿潤状態は湿っている程度、浮き水がある場合は除去または乾燥を待つ必要あり）
本件で適用するけい酸塩系表面含浸工法は、
|  | ① | 中性化・塩害・凍害・水の浸透を抑制すること
|  | ② | ひび割れ部からの水および劣化因子の侵入を抑制すること
|  | ③ | 下地コンクリートの乾湿による影響を受け難いこと
から、「反応型けい酸塩系表面含浸材」が適していると考えられる。
５．けい酸塩系表面含浸材の比較検討
本件の対象は既設で表層部が中性化しており、けい酸塩系表面含浸材の反応に必要な水酸化カル
シウムが少ないと考えられる。
そのため、本件の要求性能から最適と判断された「けい酸ナトリウム系表面含浸材」・「反応型
けい酸塩系表面含浸材」のうち、カルシウム分を付与する補助剤と併用する材料を、国土交通省
|  | のＮＥＴＩＳより選定し、比較検討【比較表：参照】を行った。 | [17 empty] | ← | 2024.04.30現在
なお、比較検討にあたっては、CL.137に下記の記載があるため、塗布量および塗布量中の乾燥固
形分量も比較検討の対象とした。
| ・ | 「けい酸塩系表面含浸工法の性能は、けい酸塩系表面含浸材の塗布量に左右され、塗布量が少な | [17 empty] | ← | けい酸塩系表面含浸工法の設計施工指針（案） P29
い場合は十分な効果が得られないため～」
| ・ | 「けい酸塩系表面含浸材に含まれる乾燥固形分が少ない場合には、コンクリート中の空隙を充て | [17 empty] | ← | けい酸塩系表面含浸工法の設計施工指針（案） P100
んする十分な改質効果が得られない場合があり、けい酸塩系表面含浸工法の設計、特に施工にお
いては、表面含浸材の乾燥固形分量を把握しておくことが重要となる。」
検討の結果、本件に適用する材料は、『ＣＳ－２１ビルダー』が適していると考えられる。

## 2_比較表
比 較 表 （ＮＥＴＩＳ登録中の補助剤[カルシウム付与剤]と併用する けい酸塩系表面含浸材 ）
2024.04.30現在
| 2液混合型けい酸塩系表面含浸材 CS-21ビルダー | コンクリート劣化抑制表面含浸工 ジルコンパーミエイト | コンクリート改質・劣化防止剤 「カルサプリ」、「リアクトライズ」 | カルシウム付与剤併用型表面含浸工法 「プラスCa」
ＮＥＴＩＳ番号 | CG-170009-A | QS-160027-A | SK-160004-VR | KT-180101-A
工法概要 | ２液混合型の反応型けい酸塩系表面含浸材。混合液塗布のみで、散水を伴う工程不要。水酸化カルシウムを補給した上で、微細空隙の継続的な充填性を保持。中性化したコンクリート表層部を緻密化し、水や劣化因子の侵入を長期間抑制。構造物を長寿命化させる表面保護工法。 | 本工法は、コンクリート表面に回収水を再利用した改質促進材(特殊Ca水溶液)を塗布し、反応型けい酸塩系表面含浸材を塗布することで、混合セメント(高炉セメント、フライアッシュセメント等)を使用したコンクリート等に対して高い劣化因子抑制効果を発揮できる。 | 本技術はカルシウム補助剤併用の表面含浸剤で、従来はエポキシ樹脂等による表面被覆工法で対応していた。本技術の活用により大幅なコストダウン及び工程の削減が図れる。 | 本技術は、既設構造物や混合セメントなどカルシウムが不足したコンクリートに塗布することで、表層部を緻密化するカルシウム付与剤併用型表面含浸工法で、従来は表面被覆工法で対応していた。本技術の活用により、表面含浸材本来の性能が発揮され、品質の向上が図れます。
概略図 | 1.混合液塗布 2.混合液塗布 | 1.補助剤塗布 2.1日乾燥養生 3.主剤塗布 4.湿潤散水 | 1.補助剤塗布 2.1日乾燥養生 3.主剤塗布 4.主剤塗布 | 1.補助剤塗布 2.主剤塗布 3.補助剤塗布 4.主剤塗布
経済性 | 3,819円/㎡（1,145,704円/300㎡） *施工前処理(下地処理・素地調整等)は別途 *塗布材のロスを含む | 6,276円/㎡（1,882,998円/300㎡） *施工前処理(下地処理・素地調整等)は別途 *塗布材のロスを含む | 4,341円/㎡（1,302,400円/300㎡） *施工前処理(下地処理・素地調整等)は別途 *塗布材のロスを含む | 4,909円/㎡（4,909,900円/1000㎡） *施工前処理(下地処理・素地調整等)は別途 *塗布材のロスを含む | ←NETIS掲載の歩掛では、労務単価にばらつきがあるため、R6東京都に統一：タブ3（歩掛はNETISの記載に準拠、労務単価はR6東京都に統一、材料費はロスを含む標準塗布量×施工面積に対する最少荷姿単位 による計算結果）
評価 | 〇
品質・出来型 | 【２液混合】標準塗布量：300ｇ/㎡ 主剤：250ｇ/㎡ ・ 乾燥固形分量：78.8g/㎡ （250ｇ×乾燥固形分率31.5％） 助剤： 50ｇ/㎡ ・ カルシウム付与量： 1.0g/㎡ | 【２液別】 FS-#55[主剤]標準塗布量：250ｇ/㎡ ・乾燥固形分量：29.8g/㎡ （250ｇ×乾燥固形分率11.9％） FS-#50[助剤]標準塗布量：250ｇ/㎡ ・ カルシウム付与量： 1.0g/㎡ | 【２液別】 リアクトライズ[主剤]標準塗布量：250ｇ/㎡ ・乾燥固形分量：50.0g/㎡ （250ｇ×乾燥固形分率20.0％） カルサプリ[助剤]標準塗布量：125ｇ/㎡ ・カルシウム付与量： 6.0g/㎡ | 【２液別】 RCガードTYPE-Li[主剤]標準塗布量：200ｇ/㎡ ・乾燥固形分量：－g/㎡ （200ｇ×乾燥固形分率－％） プラスCa[助剤]標準塗布量：200ｇ/㎡(合計) ・ カルシウム付与量： －g/㎡ | CS-21ビルダー 品質試験成績表：【主剤】乾燥固形分30.0～＞33.0g/㎡より中間値＝31.5％、【助剤】乾燥固形分率2％、標準配合 主剤：助剤＝5：1[重量比]、標準塗布量300g/㎡のうち主剤250ｇ/㎡（300×5/6）
評価 | 〇 |  |  |  | ジルコンパーミエイト 【FS-#55主剤】NETIS登録情報：様式3＞品質・出来形＞材料＞乾燥固形分＞29.8g/㎡→推定乾燥固形分率＝11.9％（29.8％÷標準塗布量250ｇ/㎡）、【FS-#50補助剤】福岡大学の論文（2017JCI）から4000ppm以上→推定カルシウムイオン量＝0.4％
現場条件 | 塗布面は乾燥状態、湿潤状態ともに適用可能。 | コンクリート表面は乾燥していること。 | 湿潤状態のコンクリート面への施工は、薬剤成分が希釈しなければ可能である。 | 外部の施工で降雨・降雪時の場合は施工出来ません。 | 【リアクトライズ：主剤】メーカーHPより、塗布量250g/㎡・ロス率考慮300g/㎡、比重1.1以上→推定乾燥固形分率＝20.0％（記載資料がないので比重からの推定）、【カルサプリ：補助剤】メーカーHPより、塗布量125g/㎡・ロス率考慮130g/㎡(NETISでは133g/㎡)、特許特願2015-134164より「被塗布面に塗布する量は、カルシウム塩は、カルシウムイオン換算でコンクリート面1m2当たり、0.09〜0.2モル」→下限値近似0.15mol/㎡＝推定カルシウムイオン量6ｇ（カルシウムイオン1mol＝約40ｇ）
評価 | 〇
設計条件 | 要求性能に対する適用範囲：中性化○/塩害○/凍害○/ASR×/化学的侵食× | 要求性能に対する適用範囲：中性化○/塩害○/凍害○/ASR×/化学的侵食× | 要求性能に対する適用範囲：中性化○/塩害○/凍害○/ASR×/化学的侵食× | 要求性能に対する適用範囲：中性化○/塩害○/凍害○/ASR×/化学的侵食×
評価
施工性 | ・主剤と助剤の混合液を塗布 ・塗布後の散水は不要 | ・改質促進材と主剤を、別々に塗布 （・改質促進材塗布後、1日乾燥養生） ・塗布後の散水が必要 | ・補助剤と主剤を、別々に塗布 （補助剤塗布後、1日[12時間以上]放置） ・塗布後の散水は不要 | ・補助剤と主剤を、別々に塗布 ・主剤2回目の塗布から30～45分後、水で洗浄
評価 | 〇
環境 | ・塗布・浸透後にゲル化し流出・拡散し難いため、周辺環境への影響を低減。 ・水道水が直接触れるコンクリートに適用可能な安全性（JWWA Z108）確認済み | 有害性なし | 無機系材料のため燃焼性がない | 水性材料であり、揮発性有機溶剤が含まれない
評価 | 〇
備考 | ※混合液を塗布のため、補助剤と主剤を、別々に塗布する必要はない。他製品に比べ、表層部の空隙を充填し緻密化するための「塗布量中の固形分量（けい酸塩系表面含浸材の主成分量）」が多い。 | ※補助剤と主剤を、別々に塗布する必要有り。他製品に比べ、コストが最も高く、表層部の空隙を充填し緻密化するための「塗布量中の固形分量（けい酸塩系表面含浸材の主成分量）」が少ない。 | ※補助剤と主剤を、別々に塗布する必要有り。他製品に比べ、コストが高い。 | ※補助剤と主剤を、別々に塗布する必要有り。他製品に比べ、コストが最も高い。 「塗布量中の固形分量（けい酸塩系表面含浸材の主成分量）」・「助剤のカルシウム付与量」不明。
総合評価 | 〇
補助剤
躯 体
塗布材（主剤と助剤の混合液）
躯 体
主剤
湿潤散水
補助剤
躯 体
主剤
補助剤
躯 体
主剤

## 3_試算結果_施工単価
歩掛はNETISの記載に準拠、労務単価はR6東京都に統一、材料費はロスを含む標準塗布量×施工面積に対する最少荷姿単位 による計算結果
ＣＳ－２１ビルダー／２回塗り |  | 300 | ㎡当たり
名 称 | 仕 様 | 数 量 | 単 位 | 単 価 | 金 額 | 摘 要
材料費 | ＣＳ－２１ビルダー<主剤>5kg缶 | 85 | ｋｇ | 8000 | 680000 | 0.2+0.1㎏/㎡｜ﾛｽ10％ 主：助＝5：1(重量)
| ＣＳ－２１ビルダー<助剤>4kg缶 | 20 | ｋｇ | 8000 | 160000
労務費 | 土木一般世話役 | 2 | 人 | 31000 | 62000 | R6東京都
| 特殊作業員 | 8 | 人 | 28300 | 226400 | R6東京都
諸雑費 | ローラー刷毛・噴霧器等 | 1 | 式 | 17304 | 17304 | 労務費の6％
合 計 |  |  |  |  | 1145704
１.０㎡当たり |  | 1 | ㎡ |  | 3819
ジルコンパーミエイトFS‐#50・FS‐#55：各１回塗布 |  | 300 | ㎡当たり
名 称 | 仕 様 | 数 量 | 単 位 | 単 価 | 金 額 | 摘 要
材料費 | FS‐#50 18kg缶 | 90 | ｋｇ | 6666 | 599940 | 各0.25㎏/㎡｜ﾛｽ10％
| FS‐#55 18kg缶 | 90 | ｋｇ | 10555 | 949950
労務費 | 土木一般世話役 | 2 | 人 | 31000 | 62000 | R6東京都
| 特殊作業員 | 5 | 人 | 28300 | 141500 | R6東京都
| 普通作業員 | 4 | 人 | 25400 | 101600 | R6東京都
散布機損料 | 湿潤散水養生含む | 2 | 日 | 1800 | 3600
諸雑費 | 消耗品(付属物養生材･ｳｴｽ等)含む | 1 | 式 | 24408 | 24408 | 労務費の8％
合 計 |  |  |  |  | 1882998
１.０㎡当たり |  | 1 | ㎡ |  | 6276
カルサプリ・リアクトライズ：各１回塗布 |  | 300 | ㎡当たり
名 称 | 仕 様 | 数 量 | 単 位 | 単 価 | 金 額 | 摘 要
材料費 | カルサプリ 10kg缶 | 40 | ｋｇ | 7000 | 280000 | 0.125㎏/㎡｜ﾛｽ6％
| リアクトライズ 20kg缶 | 100 | ｋｇ | 7000 | 700000 | 0.25㎏/㎡｜ﾛｽ20％
労務費 | 土木一般世話役 | 2 | 人 | 31000 | 62000 | R6東京都
| 特殊作業員 | 3 | 人 | 28300 | 84900 | R6東京都
| 普通作業員 | 5 | 人 | 25400 | 127000 | R6東京都
諸雑費 | 機械損料等 | 1 | 式 | 48500 | 48500
合 計 |  |  |  |  | 1302400
１.０㎡当たり |  | 1 | ㎡ |  | 4341
プラスCa・RCガードCE TYPE-Li：各２回塗布 |  | 1000 | ㎡当たり
名 称 | 仕 様 | 数 量 | 単 位 | 単 価 | 金 額 | 摘 要
材料費 | プラスCa 18kg箱 | 12 | 箱 | 103000 | 1236000 | 0.2㎏/㎡｜ﾛｽなし
| RCガードCE TYPE-Li 17kg缶 | 14 | 缶 | 204000 | 2856000 | 0.2㎏/㎡｜ﾛｽなし
労務費 | 土木一般世話役 | 3 | 人 | 31000 | 93000 | R6東京都
| 特殊作業員 | 12 | 人 | 28300 | 339600 | R6東京都
| 普通作業員 | 12 | 人 | 25400 | 304800 | R6東京都
雑材料費 | 保護具・作業用具 | 1 | 式 | 35500 | 35500
諸雑費 | 水分計・高圧洗浄機・加圧噴霧器 | 1 | 式 | 45000 | 45000
合 計 |  |  |  |  | 4909900
１.０㎡当たり |  | 1 | ㎡ |  | 4909