## 1_比較検討
新設コンクリート構造物の品質・耐久性向上に適用する表面保護工の選定（案）
１．対象構造物
本件の対象は、長期間の供用が予定されている新設コンクリート構造物である。
２．表面保護工法の選定
本件で対象とする新設土木構造物は、長期間の供用が予定されており、更なる品質・耐久性向上
を目的とした表面保護工が検討されている。
新設コンクリート構造物に適用される表面保護工について、土木学会発刊の表面保護工法設計施
工指針（案）：2005年発刊【以下CL.119】には、以下のように記載されている。
|  | 「新設コンクリート構造物に施される表面保護工は、一般に構造物の計画段階または設計段階で | [17 empty] | ← | 表面保護工法 設計施工指針（案） P4
その適用が検討される。この場合は、①表面保護工の存在を無視して新設構造物の耐久性の照査
を行い、表面保護工は予防保全的な措置として考えるケースと②構造物の耐久性照査において表
面保護工の耐久性向上効果も考慮するケースの２つが考えれれる。これらのうち、②のケースの
適用は、現時点ではその実績はほとんどない。」
本件は上記①のケースに該当し、耐久性については表面保護工の存在を無視して照査済みである。
[20 empty] | ← | 表面保護工法 設計施工指針（案） P2
CL.119における表面保護工法の種類
表面被覆工法
表面処理工法
|  |  | 表面保護工法 | [9 empty] | 表面含浸工法
断面修復工法
CL.119では、主な表面保護工法を、表面被覆工法・表面含浸材工法・断面修復工法に大別してい
る。このうち断面修復工法は欠損部の修復に適用され、単独での劣化抑制対策としては本件では
除外する。
表面被覆工法および表面含浸工法について、CL.119には以下のように記載されている。
|  | 「表面被覆工法は、コンクリート構造物の表面に、有機系または無機系被覆材により被覆を施し、 | [17 empty] | ← | 表面保護工法 設計施工指針（案） P10・11
劣化因子の侵入を抑制、防止して、コンクリート構造物の耐久性向上または劣化の進行を抑制す
る効果をもたらす。」
|  | 「表面含浸工法は、コンクリート表面に塗布した表面含浸材がコンクリート内部に浸透して、劣 | [17 empty] | ← | 表面保護工法 設計施工指針（案） P11
化因子の侵入抑制、または新たな性能を付与する効果をもたらす。」
本件で適用を検討する表面保護工は、工期短縮のため工程が少なく、点検時に直接コンクリート
が目視可能な外観変化がなく、経年後の再施工または他の補修・補強工法の適用が容易な工法が
望ましい。CL.119には、以下のような記載がある。
|  | 「表面含浸工法は、コンクリート表面の外観を著しく損ねることがなく、表面被覆工法と比較す | [17 empty] | ← | 表面保護工法 設計施工指針（案） 工種別マニュアル編 P145
ると、少ない工程で、かつ短期間で施工できるという特長を有している。また、表面被覆工のよ
うな被膜形成による保護工法ではないため、経年後に再施工する場合、表面含浸材を再度含浸さ
せるだけで効果を発揮できる。さらに、使用する表面含浸材は、水系材料が比較的多く、有機溶
剤系の場合でも環境負荷の低い溶剤を用いていること、および改修時の産業廃棄物の発生量が少
ないことなども表面含浸工の特徴として挙げられる。」
上記より、本件の表面保護工に適用する工法は、表面含浸工法が適していると考えられる。
３．表面含浸工法の選定
|  |  | CL.119における表面含浸材の種類 | [16 empty] | ← | 表面保護工法 設計施工指針（案） 工種別マニュアル編 P146
シラン系
けい酸リチウム系
|  |  | 表面含浸材 |  |  | けい酸塩系
けい酸ナトリウム系
その他
CL.119では表面含浸材を、主成分により、シラン系・けい酸リチウム系・けい酸ナトリウム系
・その他に分類している。それぞれの性能についてまとめたものを以下に記す。
シラン系表面含浸材
|  |  | 「コンクリート表面に含浸させることにより、コンクリート表層から数ミリの厚みの範囲に | [16 empty] | ← | 表面保護工法 設計施工指針（案） P16
はっ水層（吸水防止層）が形成され、水や塩化物イオンなどの劣化因子の侵入を抑制するこ
とができる。」
|  |  | 「浸透性吸水防止材とも称され、コンクリート表層部に含浸させることにより吸水防止層を | [16 empty] | ← | 表面保護工法 設計施工指針（案） 工種別マニュアル編 P146
形成し、外部からの水や塩化物イオンの侵入を抑制する。」
けい酸リチウム系表面含浸材
|  |  | 「中性化した部位へのアルカリ付与やぜい弱部の強化などコンクリートの性能回復が主な用 | [16 empty] | ← | 表面保護工法 設計施工指針（案） P16
途である。」
|  |  | 「浸透性固化材や浸透性アルカリ付与材とも称され、コンクリート表層部に含浸させること | [16 empty] | ← | 表面保護工法 設計施工指針（案） 工種別マニュアル編 P146
により、ぜい弱なコンクリート表層部を固化したり、中性化したコンクリート表層部にアル
カリ性を付与して鉄筋の腐食環境を改善する。」
けい酸ナトリウム系表面含浸材
|  |  | 「コンクリート表面やひび割れ部に含浸させることにより、防水性を向上させ、劣化因子の | [16 empty] | ← | 表面保護工法 設計施工指針（案） P16
侵入を抑制することができる。」
|  |  | 「浸透性固化材や浸透性防水材、あるいはコンクリート改質材とも称され、コンクリート表 | [16 empty] | ← | 表面保護工法 設計施工指針（案） 工種別マニュアル編 P146
層部に含浸させることにより、細孔内部に不溶性の結晶体を生成し、外部からの水や炭酸ガ
スの侵入を抑制したり、中性化したコンクリート表層部にアルカリ性を付与して鉄筋の腐食
環境を改善する。」
|  | 構造物に要求される性能に対する表面含浸材の適用範囲については、解説 表4.3.1～4.3.5より | [17 empty] | ← | 表面保護工法 設計施工指針（案） 工種別マニュアル編 P159～163
選定し、 解説 表4.3.6により選定された表面含浸材が対象構造物の施工条件に適用可能である
かを確認する。
|  | 解説表4.3.1 構造物に要求される性能に対する表面含浸工の適用範囲（要約） | [17 empty] | ← | 表面保護工法 設計施工指針（案） 工種別マニュアル編 P160
|  | 要求性能に関する項目 | [8 empty] | 表 面 含 浸 材
[11 empty] | シラン系 |  |  |  | けい酸塩系
[15 empty] | けい酸リチウム系 |  | けい酸ナトリウム系
|  | 水密性 |  |  | 防水 | [5 empty] | ○ |  |  |  | － |  | ○
|  | 劣化に対する抵抗性 |  |  | 中性化抑制 | [5 empty] | △ |  |  |  | △ |  | ○
[5 empty] | 塩化物イオン侵入抑制 | [5 empty] | ○ |  |  |  | － |  | ○
[5 empty] | 凍結融解抵抗性向上 | [5 empty] | ○ |  |  |  | － |  | ○
[5 empty] | アルカリ骨材反応抑制 | [5 empty] | ○ |  |  |  | ○ |  | △
[5 empty] | 化学的侵食抑制 | [5 empty] | － |  |  |  | － |  | －
[5 empty] | 磨耗抑制 | [5 empty] | － |  |  |  | △ |  | △
|  | 解説表4.3.6 施工条件による表面含浸工の適用範囲 （抜粋） | [17 empty] | ← | 表面保護工法 設計施工指針（案） 工種別マニュアル編 P162
|  | 下地コンクリート |  |  | 乾燥状態 |  |  | 乾 燥 |  |  | ○ |  |  |  | ○ |  | －
[8 empty] | 湿 潤 |  |  | － |  |  |  | － |  | ○ |  |  | ※けい酸ナトリウム系表面含浸材は、下地コンクリートが乾燥している場合には、散水（水湿し）を行うことで施工可能。
|  | 表中の「○」は適用対象、「△」は適用する場合検討が必要(他の補修工との併用等)、「－」は | [17 empty] | ※ＣＳ－２１ネオは、下地コンクリートが乾燥状態・湿潤状態のどちらの場合でも適用可能（ただし、湿潤状態は湿っている程度、浮き水がある場合は除去または乾燥を待つ必要あり）
適用外を示す。
本件で適用する表面含浸工法は、
|  | ① | 中性化・塩害・凍害・水の浸透を抑制すること
|  | ② | ひび割れ部からの水および劣化因子の侵入を抑制すること
|  | ③ | 下地コンクリートの乾湿による影響を受け難いこと
から、けい酸塩系表面含浸工法（けい酸ナトリウム系）が適していると考えれれる。
４．けい酸塩系表面含浸工法の設計施工指針（案）
３．表面含浸工法の選定において、CL.119に沿って選定した「けい酸ナトリウム系表面含浸材」
は、けい酸塩系表面含浸工法の設計施工指針（案）：2012年発刊【以下CL.137】における「コン
クリート表層部やひび割れ部の組織を緻密化するけい酸アルカリ金属塩の水溶液を主成分とした
汎用的な材料」に該当すると考えられるため、以下CL.137に沿って検討を行う。
|  |  | CL137におけるけい酸塩系表面含浸材の種類 | [16 empty] | ← | けい酸塩系表面含浸工法の設計施工指針（案） P11・12
固化型けい酸塩系表面含浸材
けい酸塩系表面含浸材
反応型けい酸塩系表面含浸材
CL137 では、けい酸塩系表面含浸材を改質機構により、固化型と反応型に分類している。それ
ぞれの適用範囲の目安についての記載をまとめたものを以下に記す。
|  | 解説表4.4.1 新設または潜伏期にある構造物を対象とする場合の適用範囲の目安 | [17 empty] | ← | けい酸塩系表面含浸工法の設計施工指針（案） P28
|  | 目 的 |  | 改質する性能 | [11 empty] | 固化型 |  | 反応型
|  | 劣化に対する 抵抗性の向上 |  | 鋼材を保護する性能 |  |  | 中性化抑止性 | [8 empty] | △ |  | ○
[7 empty] | 塩害抑止性 |  |  | 陸上･内陸･海上大気中 | [5 empty] | △ |  | ○
[10 empty] | 飛沫帯、干潮帯 | [5 empty] | △ |  | △
[10 empty] | 海中 | [5 empty] | － |  | －
|  |  |  | 凍害（スケーリング）抑止性 | [11 empty] | △ |  | ○
|  |  |  | 化学的侵食抑止性 | [11 empty] | △ |  | △
|  | コンクリート 表層部の改質 |  | ひび割れ透水性 | [11 empty] | ○ |  | ○
|  |  |  | 防水性 | [11 empty] | △ |  | ○
|  |  |  | すり減り抵抗性 | [11 empty] | △ |  | △
|  |  |  | 表面硬度 | [11 empty] | ○ |  | △
|  |  |  | アルカリ付与性 | [11 empty] | ○ |  | ○
解説表4.3.6 施工条件による表面含浸工の適用範囲 （抜粋）
|  | コンクリート表層部の状態 | [6 empty] | 乾 燥 |  |  |  |  | 乾 燥 |  | ○ |  | △ |  | ※固化型は、下地コンクリートが湿潤状態の場合には、乾燥させることにより適用可能
[14 empty] | 湿 潤 |  | △ |  | ○ |  | ※反応型は、下地コンクリートが乾燥状態の場合には、散水により湿潤状態にすることにより適用可能
[19 empty] | 凡例）「○」：適用可能な範囲、「△」：要検討、「－」：適用範囲外 | ※ＣＳ－２１ネオは、下地コンクリートが乾燥状態・湿潤状態のどちらの場合でも適用可能（ただし、湿潤状態は湿っている程度、浮き水がある場合は除去または乾燥を待つ必要あり）
本件で適用するけい酸塩系表面含浸工法は、
|  | ① | 中性化・塩害・水の浸透を低減し、鋼材腐食を抑制すること
|  | ② | 凍害（スケーリング）を抑制すること
|  | ③ | 下地コンクリートの乾湿による影響を受け難いこと
から、「反応型けい酸塩系表面含浸材」が適していると考えられる。
５．けい酸塩系表面含浸材の比較検討
本件の要求性能から最適と判断された「けい酸ナトリウム系表面含浸材」・「反応型けい酸塩系
|  | 表面含浸材」について、国土交通省のＮＥＴＩＳでキーワード検索し、分類に該当した製品、お | [17 empty] | ← | 2024.04.30現在
よび掲載期間終了技術リストのうち、けい酸塩系表面含浸材の中で最も施工実績が多い「CS-21」
|  | による比較検討【比較表：参照】を行った。 | [17 empty] | ← | タブ２ 比較表 参照
なお、比較検討にあたっては、CL.137に下記の記載があるため、塗布量および塗布量中の乾燥固
形分量も比較検討の対象とした。
| ・ | 「けい酸塩系表面含浸工法の性能は、けい酸塩系表面含浸材の塗布量に左右され、塗布量が少な | [17 empty] | ← | けい酸塩系表面含浸工法の設計施工指針（案） P29
い場合は十分な効果が得られないため～」
| ・ | 「けい酸塩系表面含浸材に含まれる乾燥固形分が少ない場合には、コンクリート中の空隙を充て | [17 empty] | ← | けい酸塩系表面含浸工法の設計施工指針（案） P100
んする十分な改質効果が得られない場合があり、けい酸塩系表面含浸工法の設計、特に施工にお
いては、表面含浸材の乾燥固形分量を把握しておくことが重要となる。」
検討の結果、本件に適用する材料は、『ＣＳ－２１ネオ』が適していると考えられる。

## 2_比較表
比 較 表
[6 empty] | 2024.04.30現在 |  | 固化型のため、比較対象外 | 既設用（２液型）のため、比較対象外 | 既設用（２液型）のため、比較対象外
| けい酸塩系表面含浸材 ＣＳ－２１ネオ | けい酸塩系コンクリート含浸材 「SUPER SHIELD」 | けい酸塩系含浸コンクリート防水保護材 「エバープロロング」 | ポルトグラスⅡ工法 | 施工省力化けい酸塩系表面含浸材 RCガーデックス土木用 | コンクリート改質剤 ＣＳ－２１ |  | ケイ酸塩系表面浸透材 エバークリート ベトロフルード | コンクリート劣化抑制表面含浸工 ジルコンパーミエイト | 2液混合型けい酸塩系表面含浸材 CS-21ビルダー
ＮＥＴＩＳ番号 | CG-160013-VE［活用促進技術］ | QS-150019-VE［活用促進技術］ | KT-180083-A | CB-190016-VE［活用促進技術］ | KT-190107-VE［活用促進技術］ | 旧：CB-020055-VR［設計比較対象技術］ |  | OK-200001-A | QS-160027-VR | CG-170009-A
工法概要 | 新設コンクリート構造物の表面保護に最適で、施工性が良好な反応型けい酸塩系表面含浸材。施工は清掃後の表面に材料を1回塗布のみで散水は不要。継続的な微細空隙の充填効果により、かぶりを健全に保ち鋼材腐食を抑制。更なる品質向上、耐久性向上、長寿命化に寄与する。 | けい酸塩系ナトリウムのコンクリート表面含浸材でコンクリートに無機コロイドゾルが浸透して、毛細孔、ひび割れなどに浸透して緻密化とし、コンクリートの劣化防止、鉄筋の腐食抑制など、耐久性を向上させる。 | 本技術はナノ粒子最適モル比による高含浸型けい酸塩系コンクリート表面含浸保護材で、従来は一般的なけい酸塩系表面含浸保護材で対応していた。本技術の活用により塗布面の保護層厚が従来より大きくなり、品質が向上し、かつ経済性が向上する。 | 本技術は、組成の最適化と高濃度化を実現した新規の反応型けい酸塩系表面含浸材。より緻密なゲルを形成することで、従来よりも高い劣化因子の抑制効果を発揮し、特に遮水性・遮塩性・ひび割れ閉塞性・含浸性に優れる。塗布回数は1回となり、施工工程・コストも低減。 | 本技術はコンクリート構造物の表面含浸工に用いる散水工程を不要とした含浸材で従来は散水工程が必須であるけい酸塩系表面含浸材で対応していた。本技術の活用により散水及び2回目塗布工程を省略して施工ができるため、施工性の向上、経済性の向上及び工程の短縮が図れる。 | けい酸塩系表面含浸材に分類される無機質で無色透明な水溶液。硬化したコンクリートに含浸させ健全部およびひび割れ内面の表層部を緻密にし、防水・劣化抑制効果を発揮する。躯体防水、表面保護、ひび割れ補修、漏水部の止水、打継ぎ部および木コン部防水処理等に有効。 |  | コンクリート構造物に塗布することで、コンクリート表層部の空隙を緻密化し、防水、 表面強度向上等の効果を発揮し、 コンクリート構造物の延命化を図るケイ酸塩系技術。 | 本工法は、コンクリート表面に回収水を再利用した改質促進材(特殊Ca水溶液)を塗布し、反応型けい酸塩系表面含浸材を塗布することで、混合セメント(高炉セメント、フライアッシュセメント等)を使用したコンクリート等に対して高い劣化因子抑制効果を発揮できる。 | 2液混合型の反応型けい酸塩系表面含浸材。混合液塗布のみで、散水を伴う工程不要。水酸化カルシウムを補給した上で、微細空隙の継続的な充填性を保持。中性化したコンクリート表層部を緻密化し、水や劣化因子の侵入を長期間抑制。構造物を長寿命化させる表面保護工法。
概略図 | 1.材料塗布 | 1.材料塗布 2.散水 *1・2繰返し | 1.材料塗布 2.散水 | 1.材料塗布 2.散水 | 1.材料塗布 | 1.材料塗布 2.散水 |  | 1.材料塗布 | 1.補助剤塗布 2.1日乾燥養生 3.主剤塗布 4.湿潤散水 | 1.混合液塗布 2.混合液塗布
経済性 | 1,769円/㎡（530,852円/300㎡） *施工前処理(下地処理・素地調整等)は別途 *塗布材のロスを含む | 4,598円/㎡（1,379,551円／300㎡ ） *施工前処理(下地処理・素地調整等)は別途 *材料費にロスを含む | 4,124円/㎡（1,237,400円／300㎡ ） *施工前処理(下地処理・素地調整等)は別途 *材料費にロスを含む | 3,183円/㎡ （954,9578円／300㎡） *施工前処理(下地処理・素地調整等)は別途 *材料費にロスを含む | 2,833円/㎡（849,900円／300㎡ ） *施工前処理(下地処理・素地調整等)は別途 *材料費にロスを含む | 2,953円/㎡（886,130円/300㎡） *施工前処理(下地処理・素地調整等)は別途 *材料費にロスを含む | ←NETIS掲載の歩掛では、労務単価にばらつきがあるため、R6東京都に統一：タブ3 | 554,800円／300㎡ （1,849円/㎡） *施工前処理(下地処理・素地調整等)は別途 *材料費にロスを含む | 1,654,696円/300㎡（5,515円/㎡） *施工前処理(下地処理・素地調整等)は別途 *塗布材のロスを含む | 943,100円/300㎡（3,144円/㎡） *施工前処理(下地処理・素地調整等)は別途 *塗布材のロスを含む
評価 | ○
工程・工期 | 300㎡／1日（作業員4名） ＊作業員１名あたり：75㎡／日 | 300㎡／3日（作業員9名） ＊作業員１名あたり：33.3㎡／日 | 300㎡／2日（作業員6名） ＊作業員１名あたり：50㎡／日 | 300㎡／1日（作業員8名） ＊作業員１名あたり：37.5㎡／日 | 300㎡／1日（作業員4名） ＊作業員１名あたり：75㎡／日 | 300㎡／2.5日（作業員10名） ＊作業員１名あたり：30㎡／日 |  | 300㎡／2日（作業員2名） ＊作業員１名あたり：150㎡／日 | 300㎡／2日（作業員9名） ＊作業員１名あたり：33.3㎡／日 | 300㎡／1日（作業員8名） ＊作業員１名あたり：37.5㎡／日
評価 | ○ |  |  |  | ○
品質・出来型 | 標準塗布量：200g/㎡ ・乾燥固形分量：31.8g/㎡ （200ｇ×乾燥固形分率15.9％） | 標準塗布量：270g/㎡ 内、乾燥固形分量：38.6g/㎡ （270ｇ×乾燥固形分率20.0％） ＊塗布量0.25L/㎡・比重1.08・Na15.7%+K4.3% | 標準塗布量：150g/㎡ 内、乾燥固形分量：43.7g/㎡ （150ｇ×乾燥固形分率29.13％） | 標準塗布量：360g/㎡ 内、乾燥固形分量：78.9g/㎡ （360ｇ×乾燥固形分率21.93％） ＊塗布量0.3L/㎡・比重1.2・固形分率21.93% | 標準塗布量：200g/㎡ 内、乾燥固形分量：29.0g/㎡ （200ｇ×乾燥固形分率14.5％） | 標準塗布量200ｇ/㎡ 内、乾燥固形分量：63.8g/㎡ （200ｇ×乾燥固形分率31.9％） |  | 標準塗布量：200g/㎡ 内、乾燥固形分量：？g/㎡ （200ｇ×乾燥固形分率？％） | 【２液別】 FS-#55[主剤]標準塗布量：250ｇ/㎡ ・乾燥固形分量：29.8g/㎡ （250ｇ×乾燥固形分率11.9％） FS-#50[助剤]標準塗布量：250ｇ/㎡ ・ カルシウム付与量： 1.0g/㎡ | 標準塗布量【主剤】：250ｇ/㎡ ・ 乾燥固形分量：78.8g/㎡ （250ｇ×乾燥固形分率31.5％）
評価 |  |  |  | 〇
現場条件 | 塗布面は乾燥状態、湿潤状態ともに適用可能。 | 湿潤状態でも施工可能 | 塗布前後は必ず湿潤状態にする コンクリート打設5日後以降に施工する | 打設後2週間以上経過していないコンクリートでは適用できない。 海水に触れる場所には適用できない。 乾燥が不十分であると浸透性が低下し、性能が低下する可能性がある。 | コンクリートの乾燥状態を目視で確認した後に塗布。 | 塗布向きを問わず、下地乾湿ともに施工可能。 |  | 濡れたコンクリートにも適用できるが、漏水している場合はまずその箇所を補修する必要がある。 | コンクリート表面は乾燥していること。 | 塗布向きを問わず、下地乾湿ともに施工可能。
評価 | ○
設計条件 | 要求性能に対する適用範囲 >中性化○/塩害○/凍害○ | 要求性能に対する適用範囲 >中性化○/塩害○/凍害○ | 要求性能に対する適用範囲 >中性化○/塩害○/凍害○ | 要求性能に対する適用範囲 >中性化○/塩害○/凍害○ | 要求性能に対する適用範囲 >中性化○/塩害○/凍害○ | 要求性能に対する適用範囲 >中性化○/塩害○/凍害○ |  | 要求性能に対する適用範囲 >中性化○/塩害○/凍害○ | 要求性能に対する適用範囲 >中性化○/塩害○/凍害○ | 要求性能に対する適用範囲 >中性化○/塩害○/凍害○
評価
安全性 | 水道水が直接触れるコンクリートに適用可能な安全性（JWWA Z108）確認済み |  |  |  |  | 水道水が直接触れるコンクリートに適用可能な安全性（JWWA Z108）確認済み、採用実績有。 |  |  | 有害性なし | 水道水が直接触れるコンクリートに適用可能な安全性（JWWA Z108）確認済み。
評価 | ○ |  |  |  |  | ○
備考 | ※他製品に比べ、コスト、施工性、安全性に優れる。 | ※他製品に比べ、コストが高く、施工性に劣る。 | ※他製品に比べ、コストが高く、施工性に劣る。 | ※他製品に比べ、コストが高く、施工性に劣る。現場条件に制約が多い。 表層部の空隙を充填し緻密化するための「塗布量中の固形分量（けい酸塩系表面含浸材の主成分量）」が多い。 | ※他製品に比べ、施工性に優れるものの、表層部の空隙を充填し緻密化するための「塗布量中の固形分量（けい酸塩系表面含浸材の主成分量）」が少なく、コストが高い。 | ※他製品に比べ、表層部の空隙を充填し緻密化するための「塗布量中の固形分量（けい酸塩系表面含浸材の主成分量）」が多い。 |  |  | ※補助剤と主剤を、別々に塗布する必要有り。他製品に比べ、コストが最も高い。 | ※補助剤によりカルシウムを補給できる。
総合評価 | 〇
躯 体
塗布材 散水
躯 体
塗布材
躯 体
塗布材
躯 体
塗布材 散水
躯 体
塗布材 散水
躯 体
塗布材 散水 洗浄
躯 体
塗布材
補助剤
躯 体
主剤
湿潤散水
躯 体
塗布材（主剤と助剤の混合液）

## 3_試算結果_施工単価
NETIS掲載の歩掛では、労務単価にばらつきがあるため、R6東京都に統一
ＣＳ－２１ネオ／１回塗り |  | 300 | ㎡当たり
名 称 | 仕 様 | 数 量 | 単 位 | 単 価 | 金 額 | 摘 要
材料費 | ＣＳ－２１ネオ | 63 | ｋｇ | 6000 | 378000 | 0.2㎏/㎡｜ﾛｽ5％ 主：助＝5：1(重量)
労務費 | 土木一般世話役 | 1 | 人 | 31000 | 31000 | R6東京都
| 特殊作業員 | 4 | 人 | 28300 | 113200 | R6東京都
諸雑費 | ローラー刷毛・噴霧器等 | 1 | 式 | 8652 | 8652 | 労務費の6％
合 計 |  |  |  |  | 530852
１.０㎡当たり |  | 1 | ㎡ |  | 1769
SUPER SHIELD／2回塗り+散水2回 |  | 300 | ㎡当たり
名 称 | 仕 様 | 数 量 | 単 位 | 単 価 | 金 額 | 摘 要
材料費 | SUPER SHIELD | 86.3 | L | 10400 | 897520 | 0.15+0.1L/㎡｜ﾛｽ15％
| 塗布量管理テスター(2枚/1組) | 15 | 組 | 4000 | 60000
労務費 | 土木一般世話役 | 3 | 人 | 31000 | 93000 | R6東京都
| 特殊作業員 | 4 | 人 | 28300 | 113200 | R6東京都
| 普通作業員 | 5 | 人 | 25400 | 127000 | R6東京都
機械器具賃料 | 高圧洗浄機、給水タンク、薬剤噴霧器、低圧散水機、発電機、その他 | 1 | 式 | 26600 | 26600
諸雑費 | 消耗品等 | 1 | 式 | 62231 | 62231
合 計 |  |  |  |  | 1379551
１.０㎡当たり |  | 1 | ㎡ |  | 4598
エバープロロング ／１回塗り+散水 |  | 300 | ㎡当たり
名 称 | 仕 様 | 数 量 | 単 位 | 単 価 | 金 額 | 摘 要
材料費 | エバープロロング | 49.5 | ｋｇ | 15000 | 742500 | 0.15㎏/㎡｜ﾛｽ10％
労務費 | 土木一般世話役 | 2 | 人 | 31000 | 62000 | R6東京都
| 特殊作業員 | 6 | 人 | 28300 | 169800 | R6東京都
建設機械器具費 | 発電機他 | 2 | 日 | 10000 | 20000
諸雑費 | 機械損料等 | 1 | 式 | 56000 | 56000
管理諸経費 | 法定福利費等 | 1 | 式 | 187100 | 187100
合 計 |  |  |  |  | 1237400
１.０㎡当たり |  | 1 | ㎡ |  | 4124
ポルトグラスⅡ工法 ／１回塗り+散水+洗浄 |  | 300 | ㎡当たり
名 称 | 仕 様 | 数 量 | 単 位 | 単 価 | 金 額 | 摘 要
材料費 | ポルトグラスⅡ | 103.5 | L | 6000 | 621000 | 0.2㎏/㎡｜ﾛｽなし
労務費 | 土木一般世話役 | 2 | 人 | 31000 | 62000 | R6東京都
| 特殊作業員 | 5 | 人 | 28300 | 141500 | R6東京都
| 普通作業員 | 3 | 人 | 25400 | 76200 | R6東京都
機械損料 | 発電機(150kVA) | 2 | 台 | 8700 | 17400
機械損料 | 高圧洗浄機 | 1 | 台 | 6000 | 6000
機械損料 | バキューム | 1 | 台 | 5000 | 5000
機械損料 | 散布機 | 1 | 台 | 4000 | 4000
諸雑費 |  | 1 | 式 | 21847 | 21847 | 労務費,機械損料の7.0%
合 計 |  |  |  |  | 954947
１.０㎡当たり |  | 1 | ㎡ |  | 3183
RCガーデックス土木用／１回塗り |  | 300 | ㎡当たり
名 称 | 仕 様 | 数 量 | 単 位 | 単 価 | 金 額 | 摘 要
材料費 | RCガーデックス土木用 | 66 | ｋｇ | 9600 | 633600 | 0.2㎏/㎡｜ﾛｽ10％ 主：助＝5：1(重量)
労務費 | 土木一般世話役 | 1 | 人 | 31000 | 31000 | R6東京都
| 特殊作業員 | 1 | 人 | 28300 | 28300 | R6東京都
| 普通作業員 | 5 | 人 | 25400 | 127000 | R6東京都
諸雑費 | 機械損料等 | 1 | 式 | 30000 | 30000
合 計 |  |  |  |  | 849900
１.０㎡当たり |  | 1 | ㎡ |  | 2833
ＣＳ－２１／１回塗り+散水1回 |  | 300 | ㎡当たり
名 称 | 仕 様 | 数 量 | 単 位 | 単 価 | 金 額 | 摘 要
材料費 | ＣＳ－２１ | 63 | ｋｇ | 8000 | 504000 | 0.2㎏/㎡｜ﾛｽ5％ 主：助＝5：1(重量)
労務費 | 土木一般世話役 | 2.5 | 人 | 31000 | 77500 | R6東京都
| 特殊作業員 | 10 | 人 | 28300 | 283000 | R6東京都
諸雑費 | ローラー刷毛・噴霧器等 | 1 | 式 | 21630 | 21630 | 労務費の6％
合 計 |  |  |  |  | 886130
１.０㎡当たり |  | 1 | ㎡ |  | 2953