## 0.目次
ＣＳ－２１シリーズ製品の必要量算出シート：目次
用 途 | タブ番号 | 製品名 | 工法名 | 備 考
新設 表面保護 | 1 | CS-21ネオ | CS-21ネオ塗布工法（1回塗布）
既設 表面保護 | 2 | CS-21ビルダー | CS-21ビルダー塗布工法（2回塗布） | ２液型：主剤と助剤の混合液を塗布
新設 表面保護 | 3 | CS-21 | CSⅠ工法（CS-21・1回塗布）
既設 表面保護 | 4 | CS-21 | CSⅡ工法（CS-21・2回塗布） | 躯体防水の場合は仕様（塗布量）が異なる
打継ぎ面処理 | 5 | CS-21 | CS-21打継ぎ部処理（1回散布）
ひび割れ補修：塗布＋すり込み | 6 | CS-21ひび割れ補修セット | CSパテ工法
ひび割れ補修：低圧注入 | 7 | CS-21 | CS-21ひび割れ注入工法 | 無機系注入材と併用
注入止水 | 8 | CS-21・補助剤CA-21 | CS-21漏水補修工法 | CS-21と、補助剤CA-21を、別々に注入
ひび割れ補修：流し込み | 9 | CS-21・補助剤CA-21 | CS－21SP流し込みひび割れ補修工法 | CS-21と補助剤CA-21の混合液CS-21SPを使用
断面修復：下地処理・表面保護 | 10 | CS-21クリアー | CS-21断面修復工法
断面修復：充填・被覆 | 11 | CSモルタル
断面修復：プライマー | 12 | CSポリマー |  | 希釈液を使用
※ 標準仕様（標準塗布量・塗布回数）は、施工実績に基づく標準的な値であり、対象構造物の表層状態、環境条件および目的等によって増減する場合があります。

## 1.ネオ
ＣＳ－２１ネオの数量算出シート
ＣＳ－２１ネオは、希釈せずに原液をコンクリートに塗布して使用します。
材料をご注文ただく際には、施工面積×使用量（塗布量＋ロス率）にて必要数量を算出し、
荷姿（２０kg缶または４kg缶）単位となる準備する量をご確認ください。
※ | 算出条件【黄色枠内に塗布量（ｇ/㎡）とロス率（％）入力で、水色枠内に計算結果を表示】
| ①塗布量 |  | 0.2 |  | kg/㎡ |  |  |  | 塗布仕様 １回塗布 | 200 | g/㎡ | × | １回
| ②ロス率 ＋ |  | 5 |  | ％（標準的な塗布工法のロス率は5％）
| ③使用量 |  | 0.21 |  | kg/㎡（①塗布量＋②ロス）
※ | 数量計算【黄色枠内に施工面積（㎡）入力で、水色枠内に計算結果を表示】
| 施工面積 | [5 empty] | 100 |  |  | ㎡
| 必要数量（施工面積×使用量） | [5 empty] | 21 |  |  | kg
| ↓ | [5 empty] | ↓
準備する量（単位は、荷姿20kg缶または4kg缶）
|  | [20kg缶] | 1 |  |  | 缶 | 20 |  | kg | 24 |  |  | kg
|  | [ 4kg缶] | 1 |  |  | 缶 | 4 |  | kg
※ | 表．荷姿単位ごとの施工可能面積
| CS-21ネオ 荷姿 | [5 empty] | 合計 |  | 施工可能面積
| 【20kg缶】 |  |  | 【 4kg缶】
| 0 | 缶 | ＋ | 1 | 缶 | ＝ | 4 | kg | 1 |  | ～ | 19 |  | ㎡
| 0 | 缶 | ＋ | 2 | 缶 | ＝ | 8 | kg | 20 |  | ～ | 38 |  | ㎡
| 0 | 缶 | ＋ | 3 | 缶 | ＝ | 12 | kg | 39 |  | ～ | 57 |  | ㎡
| 0 | 缶 | ＋ | 4 | 缶 | ＝ | 16 | kg | 58 |  | ～ | 76 |  | ㎡
| 1 | 缶 | ＋ | 0 | 缶 | ＝ | 20 | kg | 77 |  | ～ | 95 |  | ㎡
| 1 | 缶 | ＋ | 1 | 缶 | ＝ | 24 | kg | 96 |  | ～ | 114 |  | ㎡
| 1 | 缶 | ＋ | 2 | 缶 | ＝ | 28 | kg | 115 |  | ～ | 133 |  | ㎡
| 1 | 缶 | ＋ | 3 | 缶 | ＝ | 32 | kg | 134 |  | ～ | 152 |  | ㎡
| 1 | 缶 | ＋ | 4 | 缶 | ＝ | 36 | kg | 153 |  | ～ | 171 |  | ㎡
| 2 | 缶 | ＋ | 0 | 缶 | ＝ | 40 | kg | 172 |  | ～ | 190 |  | ㎡
| 2 | 缶 | ＋ | 1 | 缶 | ＝ | 44 | kg | 191 |  | ～ | 209 |  | ㎡
| 2 | 缶 | ＋ | 2 | 缶 | ＝ | 48 | kg | 210 |  | ～ | 228 |  | ㎡
| 2 | 缶 | ＋ | 3 | 缶 | ＝ | 52 | kg | 229 |  | ～ | 247 |  | ㎡
| 2 | 缶 | ＋ | 4 | 缶 | ＝ | 56 | kg | 248 |  | ～ | 266 |  | ㎡
| 3 | 缶 | ＋ | 0 | 缶 | ＝ | 60 | kg | 267 |  | ～ | 285 |  | ㎡
| 3 | 缶 | ＋ | 1 | 缶 | ＝ | 64 | kg | 286 |  | ～ | 304 |  | ㎡
| 3 | 缶 | ＋ | 2 | 缶 | ＝ | 68 | kg | 305 |  | ～ | 323 |  | ㎡
| 3 | 缶 | ＋ | 3 | 缶 | ＝ | 72 | kg | 324 |  | ～ | 342 |  | ㎡
| 3 | 缶 | ＋ | 4 | 缶 | ＝ | 76 | kg | 343 |  | ～ | 361 |  | ㎡
| 4 | 缶 | ＋ | 0 | 缶 | ＝ | 80 | kg | 362 |  | ～ | 380 |  | ㎡
| 4 | 缶 | ＋ | 1 | 缶 | ＝ | 84 | kg | 381 |  | ～ | 400 |  | ㎡
| 4 | 缶 | ＋ | 2 | 缶 | ＝ | 88 | kg | 401 |  | ～ | 419 |  | ㎡

## 2.ビルダー
ＣＳ－２１ビルダーの数量算出シート
ＣＳ－２１ビルダーは、２液混合型のけい酸塩系表面含浸材です。
標準配合 主剤：助剤 ＝ ５：１（重量比）の割合で、主剤に助剤を投入して
混合・撹拌し、その混合液をコンクリートに塗布して使用します。
材料をご注文ただく際には、施工面積×使用量（塗布量＋ロス率）にて必要数量を算出し、
荷姿（主剤5kg缶、助剤4kg缶または1kg缶）単位となる準備する量をご確認ください。
* | 算出条件【黄色枠内に塗布量（ｇ/㎡）とロス率（％）入力で、水色枠内に計算結果を表示】
| ①塗布量 |  | 0.3 | kg/㎡ |  |  |  | 塗布仕様 ２回塗布 | 200 | g/㎡ | ＋ | 100 | g/㎡
| 標準配合 主剤：助剤 ＝ |  |  |  |  | 5 | ： | 1 | （重量比）
| ②ロス率 ＋ |  | 10 | ％（標準的な塗布工法のロス率は10％）
| ③使用量 |  | 0.33 |  | kg/㎡（①塗布量＋②ロス）
* | 数量計算【黄色枠内に施工面積（㎡）入力で、水色枠内に計算結果を表示】
| 施工面積 |  | 1 |  |  | ㎡
| 必要数量 |  | 0.4 |  |  | kg | ＞ 内、主剤（必要数量×5/6） |  |  |  |  | 0.4 |  |  | kg
（施工面積×使用量）
[7 empty] | ＞ 内、助剤（必要数量×1/6） |  |  |  |  | 0.1 |  |  | kg
準備する量（単位：荷姿、主剤５kg缶、助剤４kg缶または１kg缶）
| ＞内、主剤 |  |  | [5kg缶] | 1 |  |  | 缶 |  |  |  | 5 |  |  | kg
| ＞内、助剤 |  |  | [4kg缶] | 0 |  |  | 缶 | 0 |  | kg | 1 |  |  | kg
|  |  |  | [1kg缶] | 1 |  |  | 缶 | 1 |  | kg
* | 表．荷姿単位ごとの施工可能面積（標準配合・使用量0.33kg/m2の場合）
| 荷姿単位別の標準配合量 | [9 empty] | 施工可能面積
| 主 剤 [ 5kg缶 ] |  |  | 助 剤 [1kg缶=①、4kg缶=❹] |  |  |  |  | 配合量
| 1缶 | 5 | kg | ①×1 |  |  | 1 | kg | 6 | kg | 1 | ～ | 18 | ㎡
| 2缶 | 10 | kg | ①×2 |  |  | 2 | kg | 12 | kg | 19 | ～ | 36 | ㎡
| 3缶 | 15 | kg | ❹×1 |  |  | 3 | kg | 18 | kg | 37 | ～ | 54 | ㎡
| 4缶 | 20 | kg | ❹×1 |  |  | 4 | kg | 24 | kg | 55 | ～ | 72 | ㎡
| 5缶 | 25 | kg | ❹×1＋①×1 |  |  | 5 | kg | 30 | kg | 73 | ～ | 90 | ㎡
| 6缶 | 30 | kg | ❹×1＋①×2 |  |  | 6 | kg | 36 | kg | 91 | ～ | 109 | ㎡
| 7缶 | 35 | kg | ❹×2 |  |  | 7 | kg | 42 | kg | 110 | ～ | 127 | ㎡
| 8缶 | 40 | kg | ❹×2 |  |  | 8 | kg | 48 | kg | 128 | ～ | 145 | ㎡
| 9缶 | 45 | kg | ❹×2＋①×1 |  |  | 9 | kg | 54 | kg | 146 | ～ | 163 | ㎡
| 10缶 | 50 | kg | ❹×2＋①×2 |  |  | 10 | kg | 60 | kg | 164 | ～ | 181 | ㎡
| 11缶 | 55 | kg | ❹×3 |  |  | 11 | kg | 66 | kg | 182 | ～ | 200 | ㎡
| 12缶 | 60 | kg | ❹×3 |  |  | 12 | kg | 72 | kg | 201 | ～ | 218 | ㎡
| 13缶 | 65 | kg | ❹×3＋①×1 |  |  | 13 | kg | 78 | kg | 219 | ～ | 236 | ㎡
| 14缶 | 70 | kg | ❹×3＋①×2 |  |  | 14 | kg | 84 | kg | 237 | ～ | 254 | ㎡
| 15缶 | 75 | kg | ❹×4 |  |  | 15 | kg | 90 | kg | 201 | ～ | 272 | ㎡
| 16缶 | 80 | kg | ❹×4 |  |  | 16 | kg | 96 | kg | 273 | ～ | 290 | ㎡
| 17缶 | 85 | kg | ❹×4＋①×1 |  |  | 17 | kg | 102 | kg | 291 | ～ | 309 | ㎡
| 18缶 | 90 | kg | ❹×4＋①×2 |  |  | 18 | kg | 108 | kg | 310 | ～ | 327 | ㎡
| 19缶 | 95 | kg | ❹×5 |  |  | 19 | kg | 114 | kg | 328 | ～ | 345 | ㎡
| 20缶 | 100 | kg | ❹×5 |  |  | 20 | kg | 120 | kg | 346 | ～ | 363 | ㎡

## 3.CSⅠ
ＣＳ－２１の数量算出シート【CSⅠ：CS-21・1回塗布】
ＣＳ－２１は、希釈せずに原液をコンクリートに塗布して使用します。
材料をご注文ただく際には、施工面積×使用量（塗布量＋ロス率）にて必要数量を算出し、
荷姿（５kg缶・２kg缶・CSミニ0.35kgﾎﾞﾄﾙ）単位となる準備する量をご確認ください。
※ | 算出条件【黄色枠内に塗布量（ｇ/㎡）とロス率（％）入力で、水色枠内に計算結果を表示】
| ①塗布量 |  | 0.2 |  | kg/㎡ |  |  |  | 塗布仕様 １回塗布 | 200 | g/㎡ | × | １回
| ②ロス率 ＋ |  | 5 |  | ％（標準的な塗布工法のロス率は5％）
| ③使用量 |  | 0.21 |  | kg/㎡（①塗布量＋②ロス）
※ | 数量計算【黄色枠内に施工面積（㎡）入力で、水色枠内に計算結果を表示】
| 施工面積 | [5 empty] | 100 |  |  | ㎡
| 必要数量（施工面積×使用量） | [5 empty] | 21 |  |  | kg
| ↓ | [5 empty] | ↓
| 準備する量(単位：荷姿5kg缶の場合) | [5 empty] | 5 |  | 缶 [5kg缶] |  | 25 |  | kg
※ | 表．荷姿単位ごとの施工可能面積
| 荷姿 |  |  |  | 施工可能面積
CS-21[ 5kg缶 ]
| 1 | 缶 | 5 | kg | 1 | ～ | 23 | ㎡
| 2 | 缶 | 10 | kg | 24 | ～ | 47 | ㎡
| 3 | 缶 | 15 | kg | 48 | ～ | 71 | ㎡
| 4 | 缶 | 20 | kg | 72 | ～ | 95 | ㎡
| 5 | 缶 | 25 | kg | 96 | ～ | 119 | ㎡
| 6 | 缶 | 30 | kg | 120 | ～ | 142 | ㎡
| 7 | 缶 | 35 | kg | 143 | ～ | 166 | ㎡
| 8 | 缶 | 40 | kg | 167 | ～ | 190 | ㎡
| 9 | 缶 | 45 | kg | 191 | ～ | 214 | ㎡
| 10 | 缶 | 50 | kg | 215 | ～ | 238 | ㎡
| 11 | 缶 | 55 | kg | 239 | ～ | 261 | ㎡
| 12 | 缶 | 60 | kg | 262 | ～ | 285 | ㎡
| 13 | 缶 | 65 | kg | 286 | ～ | 309 | ㎡
| 14 | 缶 | 70 | kg | 310 | ～ | 333 | ㎡
| 15 | 缶 | 75 | kg | 334 | ～ | 357 | ㎡
| 16 | 缶 | 80 | kg | 358 | ～ | 380 | ㎡
| 17 | 缶 | 85 | kg | 381 | ～ | 404 | ㎡
| 18 | 缶 | 90 | kg | 405 | ～ | 428 | ㎡
| 19 | 缶 | 95 | kg | 429 | ～ | 452 | ㎡
| 20 | 缶 | 100 | kg | 453 | ～ | 476 | ㎡
| 21 | 缶 | 105 | kg | 477 | ～ | 500 | ㎡
| 22 | 缶 | 110 | kg | 501 | ～ | 523 | ㎡
| 23 | 缶 | 115 | kg | 524 | ～ | 547 | ㎡
| 24 | 缶 | 120 | kg | 548 | ～ | 571 | ㎡
| 25 | 缶 | 121 | kg | 572 | ～ | 576 | ㎡

## 4.CSⅡ
ＣＳ－２１の数量算出シート【CSⅡ：CS-21・2回塗布】
ＣＳ－２１は、希釈せずに原液をコンクリートに塗布して使用します。
材料をご注文ただく際には、施工面積×使用量（塗布量＋ロス率）にて必要数量を算出し、
荷姿（５kg缶・２kg缶・CSミニ0.35kgﾎﾞﾄﾙ）単位となる準備する量をご確認ください。
※ | 算出条件【黄色枠内に塗布量（ｇ/㎡）とロス率（％）入力で、水色枠内に計算結果を表示】
| ①塗布量 |  | 0.3 |  | kg/㎡ |  |  |  | 塗布仕様 ２回塗布 | 150 | g/㎡ | ＋ | 150 | g/㎡
| ②ロス率 ＋ |  | 5 |  | ％（標準的な塗布工法のロス率は5％）
| ③使用量 |  | 0.315 |  | kg/㎡（①塗布量＋②ロス）
※ | 数量計算【黄色枠内に施工面積（㎡）入力で、水色枠内に計算結果を表示】
| 施工面積 | [5 empty] | 100 |  |  | ㎡
| 必要数量（施工面積×使用量） | [5 empty] | 31.5 |  |  | kg
| ↓ | [5 empty] | ↓
| 準備する量(単位：荷姿5kg缶の場合) | [5 empty] | 7 |  | 缶 [5kg缶] |  | 35 |  | kg
※ | 表．荷姿単位ごとの施工可能面積
| 荷姿 |  |  |  | 施工可能面積
CS-21[ 5kg缶 ]
| 1 | 缶 | 5 | kg | 1 | ～ | 15 | ㎡
| 2 | 缶 | 10 | kg | 16 | ～ | 31 | ㎡
| 3 | 缶 | 15 | kg | 32 | ～ | 47 | ㎡
| 4 | 缶 | 20 | kg | 48 | ～ | 63 | ㎡
| 5 | 缶 | 25 | kg | 64 | ～ | 79 | ㎡
| 6 | 缶 | 30 | kg | 80 | ～ | 95 | ㎡
| 7 | 缶 | 35 | kg | 96 | ～ | 111 | ㎡
| 8 | 缶 | 40 | kg | 112 | ～ | 126 | ㎡
| 9 | 缶 | 45 | kg | 127 | ～ | 142 | ㎡
| 10 | 缶 | 50 | kg | 143 | ～ | 158 | ㎡
| 11 | 缶 | 55 | kg | 159 | ～ | 174 | ㎡
| 12 | 缶 | 60 | kg | 175 | ～ | 190 | ㎡
| 13 | 缶 | 65 | kg | 191 | ～ | 206 | ㎡
| 14 | 缶 | 70 | kg | 207 | ～ | 222 | ㎡
| 15 | 缶 | 75 | kg | 223 | ～ | 238 | ㎡
| 16 | 缶 | 80 | kg | 239 | ～ | 253 | ㎡
| 17 | 缶 | 85 | kg | 254 | ～ | 269 | ㎡
| 18 | 缶 | 90 | kg | 270 | ～ | 285 | ㎡
| 19 | 缶 | 95 | kg | 286 | ～ | 301 | ㎡
| 20 | 缶 | 100 | kg | 302 | ～ | 317 | ㎡
| 21 | 缶 | 105 | kg | 318 | ～ | 333 | ㎡
| 22 | 缶 | 110 | kg | 334 | ～ | 349 | ㎡
| 23 | 缶 | 115 | kg | 350 | ～ | 365 | ㎡
| 24 | 缶 | 120 | kg | 366 | ～ | 380 | ㎡
| 25 | 缶 | 121 | kg | 381 | ～ | 384 | ㎡

## 5.打継ぎ部処理
ＣＳ－２１の数量算出シート【打継部処理：CS-21・1回散布】
ＣＳ－２１は、希釈せずに原液をコンクリートに散布（塗布）して使用します。
材料をご注文ただく際には、施工面積×使用量（塗布量＋ロス率）にて必要数量を算出し、
荷姿（５kg缶・２kg缶・CSミニ0.35kgﾎﾞﾄﾙ）単位となる準備する量をご確認ください。
※ | 算出条件【黄色枠内に塗布量（ｇ/㎡）とロス率（％）入力で、水色枠内に計算結果を表示】
| ①塗布量 |  | 0.3 |  | kg/㎡ |  |  |  | 塗布仕様 １回塗布 | 300 | g/㎡ | × | １回
| ②ロス率 ＋ |  | 10 |  | ％（標準的な打継ぎ部処理：散布[噴霧]のロス率は10％）
| ③使用量 |  | 0.33 |  | kg/㎡（①塗布量＋②ロス）
※ | 数量計算【黄色枠内に施工面積（㎡）入力で、水色枠内に計算結果を表示】
| 施工面積 | [5 empty] | 100 |  |  | ㎡
| 必要数量（施工面積×使用量） | [5 empty] | 33 |  |  | kg
| ↓ | [5 empty] | ↓
| 準備する量(単位：荷姿5kg缶の場合) | [5 empty] | 7 |  | 缶 [5kg缶] |  | 35 |  | kg
※ | 表．荷姿単位ごとの施工可能面積
| 荷姿 |  |  |  | 施工可能面積
CS-21[ 5kg缶 ]
| 1 | 缶 | 5 | kg | 1 | ～ | 15 | ㎡
| 2 | 缶 | 10 | kg | 16 | ～ | 30 | ㎡
| 3 | 缶 | 15 | kg | 31 | ～ | 45 | ㎡
| 4 | 缶 | 20 | kg | 46 | ～ | 60 | ㎡
| 5 | 缶 | 25 | kg | 61 | ～ | 75 | ㎡
| 6 | 缶 | 30 | kg | 76 | ～ | 90 | ㎡
| 7 | 缶 | 35 | kg | 91 | ～ | 106 | ㎡
| 8 | 缶 | 40 | kg | 107 | ～ | 121 | ㎡
| 9 | 缶 | 45 | kg | 122 | ～ | 136 | ㎡
| 10 | 缶 | 50 | kg | 137 | ～ | 151 | ㎡
| 11 | 缶 | 55 | kg | 152 | ～ | 166 | ㎡
| 12 | 缶 | 60 | kg | 167 | ～ | 181 | ㎡
| 13 | 缶 | 65 | kg | 182 | ～ | 196 | ㎡
| 14 | 缶 | 70 | kg | 197 | ～ | 212 | ㎡
| 15 | 缶 | 75 | kg | 213 | ～ | 227 | ㎡
| 16 | 缶 | 80 | kg | 228 | ～ | 242 | ㎡
| 17 | 缶 | 85 | kg | 243 | ～ | 257 | ㎡
| 18 | 缶 | 90 | kg | 258 | ～ | 272 | ㎡
| 19 | 缶 | 95 | kg | 273 | ～ | 287 | ㎡
| 20 | 缶 | 100 | kg | 288 | ～ | 303 | ㎡
| 21 | 缶 | 105 | kg | 304 | ～ | 318 | ㎡
| 22 | 缶 | 110 | kg | 319 | ～ | 333 | ㎡
| 23 | 缶 | 115 | kg | 334 | ～ | 348 | ㎡
| 24 | 缶 | 120 | kg | 349 | ～ | 363 | ㎡
| 25 | 缶 | 121 | kg | 364 | ～ | 366 | ㎡

## 6.ひび割れ補修セット
ＣＳ－２１ひび割れ補修セットの数量算出シート
ＣＳ－２１ひび割れ補修セットは、コンクリートに発生した微細ひび割れを目立たないよう
に補修し美観を回復する、簡易補修材です。
ＣＳ－２１クリアー（けい酸塩系表面含浸材：液体）と、ＣＳパテ（乾燥硬化型パテ材：ペ
ースト状、注文時に３色の内、１色を指定）がセットになった製品です。
材料をご注文ただく際には、ひび割れの延長から必要数量を算出し、
荷姿（ 補修セット［CS-21クリアー120ｇ・CSパテ100ｇ］）単位
となる準備する量をご確認ください。
荷姿には、業務用ラージタイプ［CS-21クリアー500ｇ・CSパテ700ｇ］ もあります。
* | 算出条件
使用量（ロスを含む）
| CS-21ひび割れ補修セット・１セットあたり | [5 empty] | 10 |  | ｍ（幅0.2ｍｍ程度の場合）
| ｍあたり、CS-21クリアー |  |  | 12 |  | ｇ | CSパテ |  | 10 |  | ｇ
* | 数量計算【黄色枠内に施工延長（ｍ）入力で、水色枠内に計算結果を表示】
| ひび割れ総延長 | 100 |  |  | ｍ
| 必要数量 |  | CS-21クリアー | 1200 |  | ｇ |  | CSパテ | 1000 |  | ｇ
準備する量（単位：荷姿、補修セット、または業務用ラージタイプ）
| ■CS-21ひび割れ補修セットの場合 |  |  |  | 10 |  | セット
CSパテの色は１セットごとに指定
■業務用ラージタイプ（CS-21クリアーとCSパテを別々に注文）の場合
| ＞内、CS-21クリアー |  | 3 |  | 缶 [500g缶] |  | 1500 |  | ｇ | 12000
| ＞内、CSパテ |  | 2 |  | 缶 [700g缶] |  | 1400 |  | ｇ | 32000
CSパテの色は１缶ごとに指定

## 7.ひび割れ注入
ＣＳ－２１ひび割れ注入工法の数量算出シート
ＣＳ－２１と無機系注入材を併用するＣＳ－２１注入工法の場合、
補修するひび割れの 幅・深さ・長さより、
１．ＣＳ－２１は、ひび割れの内面に浸透する量
２．無機系注入材は、ひび割れ内の容積（空隙）を充填する量
の必要数量を算出し、荷姿単位となる準備する量をご確認ください。
※ | 算出条件【黄色枠内に数値入力で、水色枠内に計算結果を表示】
ひび割れの
| 幅 | 0.5 |  | ｍｍ |  | 長さ | 100 |  | ｍ |  | 深さ | 100 |  | ｍｍ
※ | 数量計算【黄色枠内に数値入力で、水色枠内に計算結果を表示】
１．注入材：ＣＳ－２１
| ①注入量 |  | 0.2 |  | kg/㎡ |  | 注入仕様 | 200 | g/㎡（新設200g/㎡・既設300g/㎡）
| ②ロス率 ＋ |  | 30 |  | ％（標準的なロス率：漏水なし30％、漏水あり100％）
| ③使用量 |  | 0.26 |  | kg/㎡（①注入量＋②ロス）
| ④ひび割れの内面積 |  |  |  |  | 20 |  | ｍ2［深さ×長さ×２面］
| 必要数量（内面積×使用量） |  |  |  |  | 5.2 |  | ｋｇ（④内面積×③使用量）
| ↓ | [5 empty] | ↓
| 準備する量(単位：荷姿5kg缶の場合) | [5 empty] | 2 |  | 缶 [5kg缶] |  | 10 |  | kg
２．注入材：無機系注入材
| ひび割れ部の容積 |  |  | 2.5 |  | Ｌ［（幅×深さ）÷２×長さ］
＊製品によって、下表のように単位体積重量などが異なるため、使用する製品にあわせてご入力ください。
無機系注入材の単位体積重量（ｋｇ／Ｌ）
| 重量 | 1 |  | ｋｇ |  |  | → 練り上がり量 | 1 |  | Ｌ | ＝ | 1 |  | ｋｇ／Ｌ
| ロス率 ＋ |  |  | 50 |  | ％
| 必要数量 |  |  | 3.75 |  | ｋｇ（ひび割れ容積あたりの単位体積重量、ロスを含む）
（例）無機系注入材の重量と練り上がり量
| 製品名 |  |  |  | 重 量 （ ｋｇ ） | [5 empty] | 練り上がり量 |  | 単位体積重量
[5 empty] | 粉体(ﾊﾟｳﾀﾞｰ) |  | 混和液 |  | 合計＊ |  | （ Ｌ ） |  | （ｋｇ／Ｌ）
| アーマ＃６００ |  |  |  | 1 |  | － |  | 1 |  | 1 |  | 1
| アーマ＃６００Ｐ |  |  |  | 2.5 |  | 2 |  | 4.5 |  | 2.8 |  | 1.607143
| 太平洋スラリー |  |  |  | 4 |  | 2.4 |  | 6.4 |  | 4 |  | 1.6
| ハイスタッフ |  |  |  | 2 |  | － |  | 2 |  | 2.1 |  | 0.952381
| ハイスタッフＺ |  |  |  | 2 |  | － |  | 2 |  | 2.1 |  | 0.952381
| ハイスタッフＮ |  |  |  | 2 |  | － |  | 2 |  | 1.9 |  | 1.052632
| ファインショット マイクロ |  |  |  | 5 |  | 0.4 |  | 5.4 |  | 2.67 |  | 2.022472
| ペンギンスラリー |  |  |  | 20 |  | 4 |  | 24 |  | 13.3 |  | 1.804511
| リフレフィルボンド |  |  |  | 5 |  | 3.7 |  | 8.7 |  | 5.8 |  | 1.5
＊重量の合計には、練り混ぜに使用する水は含まない

## 8.注入止水
ＣＳ－２１注入止水工法の数量算出シート
ＣＳ－２１と補助剤ＣＡ－２１を併用するＣＳ－２１注入工法の場合、
補修するひび割れの 幅・深さ・長さより、
１．ＣＳ－２１は、ひび割れの内面に浸透する量
２．補助剤ＣＡ－２１は、ひび割れ内の容積（空隙）を満たす量
の必要数量を算出し、荷姿単位となる準備する量をご確認ください。
※ | 算出条件【黄色枠内に数値入力で、水色枠内に計算結果を表示】
ひび割れの
| 幅 | 0.2 |  | ｍｍ |  | 長さ | 10 |  | ｍ | 深さ | 500 |  | ｍｍ
※ | 数量計算【黄色枠内に数値入力で、水色枠内に計算結果を表示】
１．注入材：ＣＳ－２１
| ①注入量 |  | 0.2 |  | kg/㎡ |  | 注入仕様 | 200 | g/㎡（新設200g/㎡・既設300g/㎡）
| ②ロス率 ＋ |  | 100 |  | ％（標準的なロス率：漏水なし＋30％、漏水あり＋100％）
| ③使用量 |  | 0.4 |  | kg/㎡（①注入量＋②ロス）
| ④ひび割れの内面積 |  |  |  |  | 10 |  | ｍ2［深さ×長さ×２面］
| 必要数量（内面積×使用量） |  |  |  |  | 4 |  | ｋｇ（④内面積×③使用量）
| ↓ | [5 empty] | ↓
| 準備する量(単位：荷姿5kg缶の場合) | [5 empty] | 1 |  | 缶 [5kg缶] | 5 |  | kg
２．注入材：補助剤ＣＡ－２１
| ①注入量 |  | 1 |  | kg/L（簡略化のため、1kg≒1Lとして算出）
| ②ロス率 ＋ |  | 100 |  | ％（標準的なロス率：漏水なし＋30％、漏水あり＋100％）
| ③使用量 |  | 2 |  | kg/L（①注入量＋②ロス）
| ④ひび割れの内容積 |  |  |  |  | 0.5 |  | Ｌ［（幅×深さ）÷２×長さ］
| 必要数量（内面積×使用量） |  |  |  |  | 1 |  | ｋｇ（④内面積×③使用量）
| ↓ | [5 empty] | ↓
| 準備する量(単位：荷姿4kg缶) | [5 empty] | 1 |  | 缶 [5kg缶] | 4 |  | kg
※ | 備 考
注入完了後、注入口に充填する止水セメント等は、必要に応じて別途計上してください。

## 9.流し込み
ＣＳ－２１ＳＰ流し込みひび割れ補修工法の数量算出シート
ＣＳ－２１とＣＡ－２１の混合液『ＣＳ－２１ＳＰ』の流し込みによるひび割れ補修の場合、
補修するひび割れの 幅・深さ・長さより、
１回目は、ひび割れの内面に浸透する量
２回目は、ひび割れ内の容積（空隙）を満たす量
の必要数量を算出し、荷姿単位となる準備する量をご確認ください。
※ | 算出条件【黄色枠内に数値入力で、水色枠内に計算結果を表示】
ひび割れの
| 幅 | 0.2 |  | ｍｍ |  | 長さ | 10 |  | ｍ |  | 深さ | 100 | ｍｍ
※ | 数量計算【黄色枠内に数値入力で、水色枠内に計算結果を表示】
１回目
| ①注入量 |  | 0.2 |  | kg/㎡ |  | １回目仕様 | 200 | g/㎡（新設200g/㎡・既設300g/㎡）
| ②ロス率 ＋ |  | 30 |  | ％（標準的なロス率：漏水なし＋30％、漏水あり＋100％）
| ③使用量 |  | 0.26 |  | kg/㎡（①注入量＋②ロス）
| ④ひび割れの内面積 |  |  |  |  | 2 |  | ｍ2［深さ×長さ×２面］
| 必要数量（内面積×使用量） |  |  |  |  | 0.52 |  | ｋｇ（④内面積×③使用量）
| ＊配合 CS-21：補助剤CA-21 ＝ | [5 empty] | 3 | ： | 1 | （重量比）
| ＞ 内、主剤 |  |  |  |  | 0.4 |  |  | kg
| ＞ 内、助剤 |  |  |  |  | 0.2 |  |  | kg
２回目
| ①注入量 |  | 1 |  | kg/L（簡略化のため1kg≒1Lとして算出）
| ②ロス率 ＋ |  | 30 |  | ％（標準的なロス率：漏水なし＋30％、漏水あり＋100％）
| ③使用量 |  | 1.3 |  | kg/L（①注入量＋②ロス）
| ④ひび割れの内容積 |  |  |  |  | 0.1 |  | Ｌ［（幅×深さ）÷２×長さ］
| 必要数量（内面積×使用量） |  |  |  |  | 0.13 |  | ｋｇ（④内面積×③使用量）
| ＊配合 CS-21：補助剤CA-21 ＝ | [5 empty] | 3 | ： | 1 | （重量比）
| ＞ 内、ＣＳ－２１ |  |  |  |  | 0.1 |  |  | kg
| ＞ 内、補助剤ＣＡ－２１ |  |  |  |  | 0.1 |  |  | kg
合 計
準備する量（単位：荷姿、主剤５kg缶、助剤４kg缶または１kg缶）
| ＞ 内、ＣＳ－２１ |  |  |  |  | [5kg缶] | 1 |  | 缶 | 5 |  | kg
| ＞ 内、補助剤ＣＡ－２１ |  |  |  |  | [4kg缶] | 1 |  | 缶 | 4 |  | kg

## 10.CS-21クリアー
ＣＳ－２１クリアーの数量算出シート（断面修復）
ＣＳ－２１クリアーは、希釈せずに原液を散布・塗布して使用します。
材料をご注文ただく際には、施工面積×使用量（塗布量＋ロス率）にて必要数量を算出し、
荷姿（２０kg缶）単位となる準備する量をご確認ください。
※ | 算出条件【黄色枠内に塗布量（ｇ/㎡）とロス率（％）入力で、水色枠内に計算結果を表示】
| ＣＳ－２１クリアー１回目（躯体面 散布）の場合 | [8 empty] | 標準塗布量200～400g/m2
| ①散布量 | 0.2 | kg/㎡ |  | 塗布仕様 １回塗布 | 200 | g/㎡ | × | １回
| ②ロス率 ＋ | 10 | ％（標準的なロス率、塗布：＋5％、散布：＋10％）
| ③使用量 | 0.22 | kg/㎡（①散布量＋②ロス）
| ＣＳ－２１クリアー２回目（修復面 塗布）の場合 | [8 empty] | 標準塗布量200g/m2
| ④塗布量 | 0.2 | kg/㎡ |  | 塗布仕様 １回塗布 | 200 | g/㎡ | × | １回
| ②ロス率 ＋ | 5 | ％（標準的なロス率、塗布：＋5％、散布：＋10％）
| ⑥使用量 | 0.21 | kg/㎡（④塗布量＋⑤ロス） | [7 empty] | ※ | 表．荷姿単位ごとの施工可能面積
[12 empty] | 荷姿 |  |  |  | 施工可能面積
※ | 数量計算【黄色枠内に施工面積（㎡）入力で、水色枠内に計算結果を表示】 | [10 empty] | CS-21クリアー [ 20kg缶 ] |  |  |  | １回目：躯体面 散布 |  |  |  | ２回目：修復面 塗布
| 施工面積 | [10 empty] | 1 | 缶 | 20 | kg | 1 | ～ | 90 | ㎡ | 1 | ～ | 95 | ㎡
[12 empty] | 2 | 缶 | 40 | kg | 91 | ～ | 181 | ㎡ | 96 | ～ | 190 | ㎡
| >１回目：躯体面 散布 |  |  | 10 |  | ㎡ | [5 empty] | 3 | 缶 | 60 | kg | 182 | ～ | 272 | ㎡ | 191 | ～ | 285 | ㎡
[12 empty] | 4 | 缶 | 80 | kg | 273 | ～ | 363 | ㎡ | 286 | ～ | 380 | ㎡
| >２回目：修復面 塗布 |  |  | 10 |  | ㎡ | [5 empty] | 5 | 缶 | 100 | kg | 364 | ～ | 454 | ㎡ | 381 | ～ | 476 | ㎡
[12 empty] | 6 | 缶 | 120 | kg | 455 | ～ | 545 | ㎡ | 477 | ～ | 571 | ㎡
| 必要数量（施工面積×使用量） |  |  | 4.3 |  | kg | [5 empty] | 7 | 缶 | 140 | kg | 546 | ～ | 636 | ㎡ | 572 | ～ | 666 | ㎡
| ↓ |  |  | ↓ | [7 empty] | 8 | 缶 | 160 | kg | 637 | ～ | 727 | ㎡ | 667 | ～ | 761 | ㎡
| 準備する量（単位は、荷姿20kg缶） |  |  | 1 | 缶 [20kg缶] |  | 20 |  | kg |  |  | 9 | 缶 | 180 | kg | 728 | ～ | 818 | ㎡ | 762 | ～ | 857 | ㎡
[12 empty] | 10 | 缶 | 200 | kg | 819 | ～ | 909 | ㎡ | 858 | ～ | 952 | ㎡
[12 empty] | 11 | 缶 | 220 | kg | 910 | ～ | 1000 | ㎡ | 953 | ～ | 1047 | ㎡
[12 empty] | 12 | 缶 | 240 | kg | 1001 | ～ | 1090 | ㎡ | 1048 | ～ | 1142 | ㎡
[12 empty] | 13 | 缶 | 260 | kg | 1091 | ～ | 1181 | ㎡ | 1143 | ～ | 1238 | ㎡
[12 empty] | 14 | 缶 | 280 | kg | 1182 | ～ | 1272 | ㎡ | 1239 | ～ | 1333 | ㎡
[12 empty] | 15 | 缶 | 300 | kg | 1273 | ～ | 1363 | ㎡ | 1334 | ～ | 1428 | ㎡
[12 empty] | 16 | 缶 | 320 | kg | 1364 | ～ | 1454 | ㎡ | 1429 | ～ | 1523 | ㎡
[12 empty] | 17 | 缶 | 340 | kg | 1455 | ～ | 1545 | ㎡ | 1524 | ～ | 1619 | ㎡
[12 empty] | 18 | 缶 | 360 | kg | 1546 | ～ | 1636 | ㎡ | 1620 | ～ | 1714 | ㎡
[12 empty] | 19 | 缶 | 380 | kg | 1637 | ～ | 1727 | ㎡ | 1715 | ～ | 1809 | ㎡
[12 empty] | 20 | 缶 | 400 | kg | 1728 | ～ | 1818 | ㎡ | 1810 | ～ | 1904 | ㎡
[12 empty] | 21 | 缶 | 420 | kg | 1819 | ～ | 1909 | ㎡ | 1905 | ～ | 2000 | ㎡
[12 empty] | 22 | 缶 | 440 | kg | 1910 | ～ | 2000 | ㎡ | 2001 | ～ | 2095 | ㎡
[12 empty] | 23 | 缶 | 460 | kg | 2001 | ～ | 2090 | ㎡ | 2096 | ～ | 2190 | ㎡
[12 empty] | 24 | 缶 | 480 | kg | 2091 | ～ | 2181 | ㎡ | 2191 | ～ | 2285 | ㎡
[12 empty] | 25 | 缶 | 500 | kg | 2182 | ～ | 2272 | ㎡ | 2286 | ～ | 2380 | ㎡

## 11.CSモルタル
ＣＳモルタルの数量算出シート（断面修復）
ＣＳモルタルは、水と混ぜるだけのプレミックスモルタルです。
材料をご注文ただく際には、施工面積×使用量（被覆厚さ＋ロス率）にて必要数量を算出し、
荷姿（２５kg袋）単位となる準備する量をご確認ください。
※ | 算出条件【黄色枠内に修復延べ体積（ｍ３）とロス率（％）入力で、水色枠内に計算結果を表示】
| ①延べ体積 | 0.5 | ｍ３
| ②ロス率 ＋ | 18 | ％ 参考：土木工事積算マニュアル2019年度版>構造物補修工>断面修復工(左官工法):ロス率18％
※ | 数量計算
ＣＳモルタル＃１００Ｐ ［普通型］の場合
標準配合：練上り量１ｍ３あたり、CSモルタル#100P：1800kg（72袋）＋水297kg
| 使用量 | 900 | kg/ｍ３（①延べ体積＋②ロス）
↓
| 準備する量（単位は、荷姿25kg袋） |  |  | 36 | 袋 [25kg袋] | 900 | kg
ＣＳモルタル＃１００ＰＳ［速硬型］の場合
標準配合：練上り量１ｍ３あたり、CSモルタル#100P：1825kg（73袋）＋水310kg
| 使用量 | 912.5 | kg/ｍ３（①延べ体積＋②ロス）
↓
| 準備する量（単位は、荷姿25kg袋） |  |  | 37 | 袋 [25kg袋] | 925 | kg
※ | ＣＳモルタルは薄塗り用（断面修復工法としての標準塗り厚：１０～３０ｍｍ）のため、斫り断面の程度により充填材の変更が必要となる場合があります。断面または塗りが厚い場合は、細骨材の大きい厚塗り用の材料を選定してください。

## 12.CSポリマー
ＣＳポリマーの数量算出シート（断面修復）
ＣＳポリマーは、重量比３～１０倍の水で希釈して使用します。
（ 標準塗布量は、原液で０.０１～０.１ｋｇ/ｍ２ ）
材料をご注文ただく際には、施工面積×使用量（塗布量＋ロス率）にて必要数量を算出し、
荷姿（４kg缶）単位となる準備する量をご確認ください。
※ | ＣＳポリマーの希釈液塗布量（目安）
| 希釈倍率 | 重 量 比 |  |  | 希釈液塗布量
|  | 水 | : | CSﾎﾟﾘﾏｰ | （ kg/㎡ ）
| ３ | ２ | : | １ | 0.1 | ～ | 0.3
| ４ | ３ | : | １ | 0.1 | ～ | 0.4
| ５ | ４ | : | １ | 0.1 | ～ | 0.5
| ６ | ５ | : | １ | 0.1 | ～ | 0.6
| ７ | ６ | : | １ | 0.1 | ～ | 0.7
| ８ | ７ | : | １ | 0.1 | ～ | 0.8
| ９ | ８ | : | １ | 0.1 | ～ | 0.9
| １０ | ９ | : | １ | 0.1 | ～ | 1 | ＊乾燥している場合は、10倍希釈で数回に分けて散布(塗布)
※ | 算出条件【黄色枠内に数値入力で、水色枠内に計算結果を表示】
| 塗布面積 |  |  |  | 10 |  | ㎡
| 設計塗布量（希釈液） |  |  |  | 0.3 |  | kg/㎡（希釈液塗布量：0.1～1.0ｋｇ/㎡）
| ロス率 |  |  | ＋ | 10 |  | ％（標準的な散布[噴霧]のロス率は10％）
| 希釈率 |  |  |  | 5 |  | 倍（重量比）
| 使用量（希釈液） |  |  |  | 3.3 |  | kg
| 原液必要量 |  |  |  | 0.66 |  | kg
| 荷姿単位（原液） |  |  |  | 1 |  | 缶 [4kg缶] |  | 4 | kg