## 4
技術提案書 記載例（4-1） ひび割れ補修 | [6 empty] | 技術提案書 記載例（4-2） ひび割れ補修 | [6 empty] | 技術提案書 記載例（4-3） ひび割れ補修
| 具体的な施工方法等 | [6 empty] | 具体的な施工方法等 | [6 empty] | 具体的な施工方法等
|  | １) けい酸ナトリウム系表面含浸材および無機質パテ材によるひび割れ補修 | [6 empty] | １) けい酸ナトリウム系表面含浸材および無機質パテ材によるひび割れ補修 | [6 empty] | １) けい酸ナトリウム系表面含浸材および無機質パテ材によるひび割れ補修
|  |  | 【施工目的】 | [6 empty] | 【施工目的】 | [6 empty] | 【施工目的】
|  |  |  | 残存供用期間が長期にわたるコンクリート構造物に発生した微細なひび割れを補修し、耐久性を向上 | [6 empty] | 残存供用期間が長期にわたるコンクリート構造物に発生した微細なひび割れを補修し、耐久性を向上 | [6 empty] | 残存供用期間が長期にわたるコンクリート構造物に発生した微細なひび割れを補修し、耐久性を向上
|  |  |  | させ、美観の回復を図る。 | [6 empty] | させ、美観の回復を図る。 | [6 empty] | させ、美観の回復を図る。
|  |  | 【補修材料】 | [6 empty] | 【補修材料】 | [6 empty] | 【補修材料】
|  |  |  | ○本件に使用する補修材は、ＣＳ－２１ひび割れ補修セット（㈱アストン社製）を使用する。 | [6 empty] | ○本件に使用する補修材は、ＣＳ－２１ひび割れ補修セット（㈱アストン社製）を使用する。 | [6 empty] | ○本件に使用する補修材は、ＣＳ－２１ひび割れ補修セット（㈱アストン社製）を使用する。
[6 empty] | 本提案で対象となるひび割れは、注入工法適用までの必要はない | [6 empty] | CS-21ひび割れ補修セットは、微細なひび割れを補修する材料、コン
[6 empty] | と判断された乾燥収縮等により発生した 幅０.２ｍｍ未満のひび | [6 empty] | クリート改質剤CS-21クリアー（120ｇ）とCSパテ（100ｇ）がセット
[6 empty] | 割れであることから、下記の必要条件（①～⑥）を検討した結果、 | [6 empty] | になった材料であり、有害物質（揮発性の有機溶剤等）を含ないため
[6 empty] | CS-21ひび割れ補修セットを選定した。 | [6 empty] | 安全である。
[6 empty] | ①ひび割れが点在しているため、部分補修が可能であること。 | [6 empty] | CS-21クリアーは、けい酸ナトリウム系表面含浸材に分類される無色
[6 empty] | CS-21ひび割れ補修セットは、部分補修が可能な材料である。 | [6 empty] | 透明の無機質水溶液であり、塗布浸透させることにより、コンクリー
ト中の未水和セメントやカルシウム分と反応してＣＳＨ系の結晶を生
[6 empty] | ②幅０.２ｍｍ未満の微細なひび割れに適用可能であること。 | [6 empty] | 成し、微細な空隙を充填して表層部を緻密化する性能を有する材料で
[6 empty] | CS-21ひび割れ補修セットは、目視可能なひび割れ（幅0.04程度） | [6 empty] | ある。
[6 empty] | より適用可能である。 | [6 empty] | ひび割れ部および表面に塗布することで、表層部が緻密化し、水およ
び各種劣化因子の浸入を抑制するため、耐久性が向上する。
③幹線道路沿いのため、美観の回復が可能であること。
[6 empty] | CS-21ひび割れ補修セットは、色あわせ可能なCSパテにより、補修 | [6 empty] | CSパテは、乾燥硬化型パテ材であり、コンクリートと同様、無機質で |  |  |  |  | CS-21ひび割れ補修セットは、微細なひび割れを補修する材料、コンクリート改質剤CS-21クリアー
|  |  | 荷姿：CS-21ひび割れ補修セット |  |  | 跡を目立たないように補修することができる。 | [6 empty] | ある。ドライアウトし難く、有機系材料に比べ、紫外線等による劣化 |  |  |  |  | とCSパテがセットになった材料である。ひび割れ内部をCS-21クリアーにより補修し、CSパテにより
[13 empty] | に対する抵抗性に優れる。 |  |  |  |  | 美観を回復させることができる。
|  |  |  | ④美観の回復だけでなく、ひび割れ部の耐久性を向上させる性能を有していること。 | [8 empty] | CS-21クリアーを浸透させたひび割れに充填することにより、ひび割 |  |  |  |  | CS-21クリアーは、塗布浸透させることにより表層を緻密化し、水および各種劣化因子の浸入を抑制
|  |  |  | CS-21ひび割れ補修セットは、けい酸ナトリウム系表面含浸材に分類されるCS-21クリアーにより、ひ | [8 empty] | れ内部の湿潤状態を保持し、CS-21クリアーの反応を促進させる。ま |  |  |  |  | する。水和反応活性成分を含み、中性化したコンクリートとも反応する特長がある。
|  |  |  | び割れ部の耐久性を向上させることができる。 | [8 empty] | た、補修箇所にあわせて3色のパテ材より近い色を選定または混合に |  |  |  |  | CSパテは、補修箇所にあわせて3色のパテを単独または混合して色あわせを行ってから充填し、補修
[10 empty] | 擁壁：幅0.15ｍｍ |  |  | より調色することが可能であり、補修跡が目立たないように補修し、 |  |  |  |  | 跡が目立たないよう補修することができる。無機質材料であり、乾燥により硬化する特長がある。
|  |  |  | ⑤安全性の高い材料であること。 | [8 empty] | 美観を回復させることができる。
|  |  |  | CS-21ひび割れ補修セットは、無機質材料であり、有機溶剤等の有害物質を含まず安全である。 | [5 empty] | 【施工方法】 | [6 empty] | 【施工方法】
|  |  |  | ⑥施工後の耐久性に優れること。 | [6 empty] | ○ | 下地処理 － ひび割れに沿って、コンクリート表面の汚れをケレン、エアーブロアまたは水洗い | [5 empty] | ○ | 下地処理 － ひび割れに沿って、コンクリート表面の汚れをケレン、エアーブロアまたは水洗い
|  |  |  | CS-21ひび割れ補修セットは、無機質材料であり、有機系材料に比べ、紫外線等による劣化に対する | [7 empty] | により掃除する。 | [6 empty] | により掃除する。
耐久性に優れている。
[11 empty] | ○ | ＣＳ－２１クリアー塗布 － ひび割れ内部に充分浸透するようＣＳ－２１クリアーをハケ等で塗 | [5 empty] | ○ | ＣＳ－２１クリアー塗布 － ひび割れ内部に充分浸透するようＣＳ－２１クリアーをハケ等で塗
|  |  | 【施工方法】 | [8 empty] | 布する。（水洗いを行った場合は、ひび割れ部が乾いた後に塗布する。） | [6 empty] | 布する。（水洗いを行った場合は、ひび割れ部が乾いた後に塗布する。）
|  |  |  | ○ | 下地処理 － ひび割れに沿って、コンクリート表面の汚れをケレン、エアーブロアまたは水洗い | [5 empty] | ○ | ＣＳパテすり込み － ＣＳ－２１クリアーが乾かないうちに、ひび割れ内部にＣＳパテをゴムヘ | [5 empty] | ○ | ＣＳパテすり込み － ＣＳ－２１クリアーが乾かないうちに、ひび割れ内部にＣＳパテをゴムヘ
[5 empty] | により掃除する。 | [6 empty] | ラやスポンジ等ですり込む。コンクリート表面にはみ出したＣＳパテは、完全に固化する前にス | [6 empty] | ラやスポンジ等ですり込む。コンクリート表面にはみ出したＣＳパテは、完全に固化する前にス
|  |  |  | ○ | ＣＳ－２１クリアー塗布 － ひび割れ内部に充分浸透するようＣＳ－２１クリアーをハケ等で塗 | [6 empty] | クレーパー等で削り落とす。 | [6 empty] | クレーパー等で削り落とす。
布する。（水洗いを行った場合は、ひび割れ部が乾いた後に塗布する。）
|  |  |  | ○ | ＣＳパテすり込み － ＣＳ－２１クリアーが乾かないうちに、ひび割れ内部にＣＳパテをゴムヘ | [5 empty] | ○ | 清掃 － サンドペーパーなどにより、表面についた材料を掃除する。 | [5 empty] | ○ | 清掃 － サンドペーパーなどにより、表面についた材料を掃除する。
ラやスポンジ等ですり込む。コンクリート表面にはみ出したＣＳパテは、完全に固化する前にス
[5 empty] | クレーパー等で削り落とす。 | [5 empty] | ○ | ＣＳ－２１クリアー塗布 － サンドペーパーなどの使用により荒れた表面の保護のため、ひび割 | [5 empty] | ○ | ＣＳ－２１クリアー塗布 － サンドペーパーなどの使用により荒れた表面の保護のため、ひび割
|  |  |  | ○ | 清掃 － サンドペーパーなどにより、表面についた材料を掃除する。 | [6 empty] | れを中心に幅１０ｃｍ程度でＣＳ－２１クリアーを、ハケ等で塗布する。 | [6 empty] | れを中心に幅１０ｃｍ程度でＣＳ－２１クリアーを、ハケ等で塗布する。
|  |  |  | ○ | ＣＳ－２１クリアー塗布 － サンドペーパーなどの使用により荒れた表面の保護のため、ひび割
[5 empty] | れを中心に幅１０ｃｍ程度でＣＳ－２１クリアーを、ハケ等で塗布する。 |  |  |  |  | 【施工効果】 | [6 empty] | 【施工効果】
|  |  | 【施工効果】 | [7 empty] | ○ | コンクリート中の未水和セメントやカルシウム分と反応して、ＣＳＨ系の結晶を生成し、微細な | [5 empty] | ○ | コンクリート中の未水和セメントやカルシウム分と反応して、ＣＳＨ系の結晶を生成し、微細な
[12 empty] | 空隙を充填することにより、ひび割れ内面および深部表層が緻密化する。この緻密化により、水 | [6 empty] | 空隙を充填することにより、ひび割れ内面および深部表層が緻密化する。この緻密化により、水
|  |  |  | ○ | コンクリート中の未水和セメントやカルシウム分と反応して、ＣＳＨ系の結晶を生成し、微細な | [6 empty] | および各種劣化因子の浸入が抑制され、耐久性が向上する。 | [6 empty] | および各種劣化因子の浸入が抑制され、耐久性が向上する。
空隙を充填することにより、ひび割れ内面および深部表層が緻密化する。この緻密化により、水
[5 empty] | および各種劣化因子の浸入が抑制され、耐久性が向上する。 | [5 empty] | ○ | 水和反応活性成分を含み、表面が中性化したコンクリートとも反応するため、コンクリートの材 | [5 empty] | ○ | 水和反応活性成分を含み、表面が中性化したコンクリートとも反応するため、コンクリートの材
|  |  |  | ○ | 水和反応活性成分を含み、表面が中性化したコンクリートとも反応するため、コンクリートの材 | [6 empty] | 齢を問わず効果を発揮する。 | [6 empty] | 齢を問わず効果を発揮する。
齢を問わず効果を発揮する。
|  |  |  | ○ | 補修跡が目立たないよう補修可能なため、美観が回復する。 | [5 empty] | ○ | 補修跡が目立たないよう補修可能なため、美観が回復する。 | [5 empty] | ○ | 補修跡が目立たないよう補修可能なため、美観が回復する。
|  | 添付資料 ひび割れ補修セットリーフレット 品質試験成績表 ＳＤＳ（安全データシート） | [6 empty] | 添付資料 ひび割れ補修セットリーフレット 品質試験成績表 ＳＤＳ（安全データシート） | [6 empty] | 添付資料 ひび割れ補修セットリーフレット 品質試験成績表 ＳＤＳ（安全データシート）
施工前
施工後
施工状況 （CSパテ：シルバー）
施工完了
補
修
箇
所
未補修箇所